## Sheet1
EL1 | YS_RE1 | YS_RM1 | CI_T | CT_AVER | FT_AVER | T_AVER | BAR_THIC | SPEED_FT | TEMP_FRN | TMP_AR1A | TMP_AR2A | TMP_FT1A | TMP_FT7A | T_IN_FUR | AL_EL | B_EL | CA_EL | CR_EL | CU_EL | C_EL | H_EL | MN_EL | MO_EL | NB_EL | unknown_1 | unknown_2 | unknown_3 | unknown_4 | unknown_5 | unknown_6 | unknown_7 | unknown_8 | unknown_9 | unknown_10
断裂延伸率 | 屈服强度 | 抗拉强度 | 中间坯厚 | 在炉时间 | 抽出温度 | 钢卷厚度 | 卷取温度平均值 | 卷取速度 | 炉温 | 粗轧1温度 | 粗轧2温度 | 轧辊1温度 | 轧辊7温度 | 冷却时间 | 铝 | 硼 | 钙 | 铬 | 铜 | 碳 | 氢 | 锰 | 钼 | 铌 | 化11 | 化12 | 化13 | 化14 | 化15 | 化16 | 化17 | 化18 | 化19 | 化20
54 | 235 | 350 | 4.02 | 578 | 878 | 3.97 | 45 | 797 | 1218 | 1008 | 1037 | 999 | 871 | 232 | 42 | 1 | 1 | 1 | 1 | 592 | 0 | 23 | 0 | 1 | 1 | 0 | 0 | 20 | 13 | 27 | 1 | 0 | 1 | 0
54 | 250 | 355 | 3.02 | 570 | 880 | 2.98 | 43 | 967 | 1233 | 1016 | 1042 | 1032 | 870 | 224 | 52 | 1 | 1 | 1 | 1 | 508 | 1 | 23 | 0 | 1 | 2 | 0 | 0 | 15 | 17 | 53 | 2 | 1 | 1 | 0
53 | 240 | 360 | 4.37 | 577 | 881 | 4.31 | 47 | 769 | 1223 | 1008 | 1033 | 1027 | 878 | 236 | 21 | 0 | 1 | 2 | 1 | 477 | 2 | 23 | 0 | 1 | 2 | 0 | 0 | 21 | 8 | 49 | 1 | 1 | 1 | 0
44 | 265 | 370 | 1.82 | 640 | 858 | 1.79 | 37 | 1054 | 1242 | 1018 | 1074 | 1010 | 837 | 191 | 53 | 1 | 0 | 3 | 1 | 475 | 0 | 18 | 0 | 0 | 1 | 31 | 0 | 19 | 99 | 41 | 1 | 0 | 0 | 0
46 | 275 | 395 | 2.02 | 643 | 860 | 1.99 | 40 | 1076 | 1238 | 1029 | 1063 | 1041 | 853 | 209 | 51 | 1 | 1 | 3 | 1 | 462 | 0 | 32 | 0 | 1 | 2 | 0 | 0 | 14 | 14 | 44 | 1 | 1 | 1 | 0
43 | 295 | 380 | 2.02 | 639 | 860 | 1.99 | 39 | 1083 | 1245 | 1032 | 1062 | 1027 | 859 | 164 | 50 | 1 | 0 | 1 | 1 | 394 | 0 | 30 | 0 | 0 | 2 | 0 | 0 | 15 | 12 | 50 | 1 | 0 | 1 | 0
45 | 280 | 360 | 2.27 | 573 | 878 | 2.24 | 42 | 1093 | 1225 | 1007 | 1042 | 1002 | 878 | 221 | 35 | 1 | 1 | 4 | 2 | 394 | 0 | 21 | 0 | 0 | 2 | 0 | 0 | 13 | 13 | 36 | 1 | 0 | 1 | 0
35 | 310 | 450 | 2.52 | 642 | 853 | 2.48 | 40 | 1012 | 1264 | 1013 | 1055 | 1020 | 855 | 179 | 27 | 4 | 17 | 1 | 1 | 233 | 0 | 46 | 0 | 0 | 3 | 0 | 0 | 11 | 188 | 80 | 1 | 0 | 0 | 0
38 | 320 | 445 | 2.52 | 642 | 853 | 2.48 | 39 | 1027 | 1255 | 1023 | 1066 | 1013 | 846 | 180 | 27 | 4 | 17 | 1 | 1 | 233 | 0 | 46 | 0 | 0 | 3 | 0 | 0 | 11 | 188 | 80 | 1 | 0 | 0 | 0
37 | 335 | 465 | 2.92 | 631 | 858 | 2.88 | 40 | 965 | 1225 | 991 | 1062 | 1027 | 855 | 197 | 43 | 1 | 0 | 1 | 2 | 191 | 0 | 35 | 0 | 1 | 2 | 0 | 0 | 25 | 64 | 73 | 1 | 0 | 2 | 0
35 | 330 | 465 | 2.77 | 660 | 851 | 2.73 | 39 | 987 | 1218 | 996 | 1009 | 988 | 855 | 160 | 157 | 1 | 20 | 2 | 2 | 187 | 0 | 52 | 0 | 1 | 3 | 0 | 0 | 13 | 6 | 90 | 0 | 0 | 0 | 0
37 | 330 | 455 | 2.77 | 660 | 850 | 2.73 | 39 | 987 | 1217 | 994 | 1017 | 988 | 843 | 160 | 157 | 1 | 20 | 2 | 2 | 187 | 0 | 52 | 0 | 1 | 3 | 0 | 0 | 13 | 6 | 90 | 0 | 0 | 0 | 0
39 | 310 | 440 | 2.02 | 650 | 855 | 1.99 | 39 | 1053 | 1218 | 989 | 1063 | 1011 | 883 | 177 | 40 | 1 | 0 | 2 | 2 | 185 | 0 | 42 | 0 | 1 | 1 | 0 | 0 | 18 | 74 | 57 | 2 | 0 | 2 | 1
34 | 325 | 465 | 2.02 | 650 | 857 | 1.99 | 39 | 1053 | 1225 | 989 | 1062 | 1014 | 887 | 165 | 40 | 1 | 0 | 2 | 2 | 185 | 0 | 42 | 0 | 1 | 1 | 0 | 0 | 18 | 74 | 57 | 2 | 0 | 2 | 1
34 | 340 | 485 | 2.02 | 650 | 858 | 1.99 | 39 | 1052 | 1237 | 990 | 1061 | 1019 | 888 | 163 | 40 | 1 | 0 | 2 | 2 | 185 | 0 | 42 | 0 | 1 | 1 | 0 | 0 | 18 | 74 | 57 | 2 | 0 | 2 | 1
34 | 335 | 485 | 2.02 | 650 | 859 | 1.99 | 39 | 1053 | 1242 | 995 | 1066 | 1030 | 891 | 165 | 40 | 1 | 0 | 2 | 2 | 185 | 0 | 42 | 0 | 1 | 1 | 0 | 0 | 18 | 74 | 57 | 2 | 0 | 2 | 1
34 | 330 | 455 | 2.92 | 629 | 857 | 2.88 | 40 | 951 | 1228 | 995 | 1055 | 1003 | 847 | 199 | 48 | 1 | 0 | 2 | 2 | 185 | 0 | 41 | 0 | 1 | 2 | 0 | 0 | 17 | 89 | 58 | 1 | 1 | 1 | 1
35 | 370 | 485 | 2.53 | 626 | 848 | 2.49 | 39 | 1016 | 1239 | 990 | 1050 | 978 | 837 | 175 | 34 | 3 | 4 | 2 | 2 | 185 | 0 | 38 | 1 | 0 | 3 | 0 | 0 | 13 | 84 | 130 | 4 | 0 | 0 | 0
37 | 350 | 480 | 2.03 | 628 | 850 | 2 | 39 | 1058 | 1245 | 1021 | 1072 | 989 | 854 | 175 | 34 | 3 | 4 | 2 | 2 | 185 | 0 | 38 | 1 | 0 | 3 | 0 | 0 | 13 | 84 | 130 | 4 | 0 | 0 | 0
37 | 340 | 475 | 3.02 | 628 | 858 | 2.98 | 40 | 955 | 1212 | 985 | 1046 | 995 | 846 | 248 | 36 | 1 | 0 | 2 | 1 | 185 | 0 | 38 | 0 | 0 | 2 | 0 | 0 | 13 | 77 | 33 | 1 | 0 | 1 | 1
32 | 370 | 495 | 3.02 | 630 | 859 | 2.97 | 40 | 965 | 1228 | 994 | 1065 | 1010 | 857 | 235 | 36 | 1 | 0 | 2 | 1 | 185 | 0 | 38 | 0 | 0 | 2 | 0 | 0 | 13 | 77 | 33 | 1 | 0 | 1 | 1
35 | 365 | 480 | 3.03 | 631 | 853 | 2.99 | 40 | 954 | 1203 | 957 | 1014 | 962 | 849 | 201 | 26 | 4 | 17 | 2 | 1 | 185 | 0 | 38 | 0 | 0 | 3 | 0 | 0 | 22 | 70 | 100 | 1 | 0 | 0 | 0
31 | 370 | 510 | 2.03 | 631 | 851 | 2 | 39 | 1050 | 1211 | 1018 | 1089 | 1005 | 843 | 491 | 30 | 5 | 18 | 1 | 2 | 185 | 0 | 37 | 0 | 1 | 3 | 0 | 0 | 8 | 78 | 60 | 2 | 0 | 0 | 0
33 | 370 | 510 | 2.03 | 630 | 851 | 2 | 40 | 1049 | 1222 | 999 | 1075 | 1003 | 849 | 480 | 30 | 5 | 18 | 1 | 2 | 185 | 0 | 37 | 0 | 1 | 3 | 0 | 0 | 8 | 78 | 60 | 2 | 0 | 0 | 0
32 | 385 | 510 | 2.03 | 630 | 850 | 2 | 39 | 1049 | 1208 | 1014 | 1086 | 1005 | 839 | 474 | 30 | 5 | 18 | 1 | 2 | 185 | 0 | 37 | 0 | 1 | 3 | 0 | 0 | 8 | 78 | 60 | 2 | 0 | 0 | 0
34 | 385 | 495 | 3.03 | 632 | 854 | 2.99 | 40 | 957 | 1242 | 1016 | 1069 | 994 | 848 | 190 | 30 | 5 | 18 | 1 | 2 | 185 | 0 | 37 | 0 | 1 | 3 | 0 | 0 | 8 | 78 | 60 | 2 | 0 | 0 | 0
34 | 360 | 490 | 3.03 | 631 | 854 | 2.99 | 40 | 952 | 1209 | 981 | 1053 | 999 | 849 | 217 | 30 | 5 | 18 | 1 | 2 | 185 | 0 | 37 | 0 | 1 | 3 | 0 | 0 | 8 | 78 | 60 | 2 | 0 | 0 | 0
35 | 355 | 490 | 3.03 | 632 | 854 | 2.99 | 40 | 962 | 1219 | 970 | 1052 | 992 | 850 | 217 | 30 | 5 | 18 | 1 | 2 | 185 | 0 | 37 | 0 | 1 | 3 | 0 | 0 | 8 | 78 | 60 | 2 | 0 | 0 | 0
36 | 360 | 485 | 2.92 | 631 | 858 | 2.88 | 40 | 953 | 1224 | 995 | 1062 | 1006 | 852 | 203 | 37 | 1 | 0 | 1 | 1 | 185 | 0 | 37 | 0 | 0 | 1 | 0 | 0 | 12 | 66 | 104 | 1 | 0 | 0 | 0
37 | 370 | 470 | 2.92 | 630 | 862 | 2.88 | 40 | 956 | 1225 | 997 | 1063 | 1023 | 871 | 211 | 37 | 1 | 0 | 1 | 1 | 185 | 0 | 37 | 0 | 0 | 1 | 0 | 0 | 12 | 66 | 104 | 1 | 0 | 0 | 0
32 | 340 | 490 | 1.53 | 626 | 852 | 2.47 | 39 | 1015 | 1255 | 1011 | 1081 | 977 | 844 | 264 | 35 | 3 | 4 | 2 | 2 | 185 | 0 | 36 | 1 | 0 | 3 | 0 | 0 | 17 | 94 | 120 | 4 | 0 | 0 | 0
32 | 345 | 485 | 2.03 | 630 | 850 | 2 | 39 | 1060 | 1245 | 1028 | 1078 | 998 | 858 | 175 | 35 | 3 | 4 | 2 | 2 | 185 | 0 | 36 | 1 | 0 | 3 | 0 | 0 | 17 | 94 | 120 | 4 | 0 | 0 | 0
35 | 305 | 460 | 3.02 | 650 | 856 | 2.98 | 40 | 955 | 1225 | 1002 | 1067 | 993 | 838 | 179 | 34 | 1 | 0 | 1 | 1 | 185 | 0 | 36 | 0 | 0 | 2 | 0 | 0 | 18 | 84 | 63 | 1 | 0 | 0 | 0
38 | 330 | 465 | 3.02 | 652 | 858 | 2.98 | 41 | 955 | 1233 | 984 | 1051 | 998 | 867 | 186 | 46 | 1 | 0 | 1 | 1 | 185 | 0 | 36 | 0 | 0 | 2 | 0 | 0 | 13 | 69 | 67 | 1 | 0 | 1 | 0
33 | 330 | 475 | 3.02 | 650 | 860 | 2.98 | 41 | 953 | 1231 | 996 | 1054 | 1009 | 874 | 186 | 46 | 1 | 0 | 1 | 1 | 185 | 0 | 36 | 0 | 0 | 2 | 0 | 0 | 13 | 69 | 67 | 1 | 0 | 1 | 0
37 | 320 | 455 | 3.02 | 650 | 859 | 2.98 | 40 | 965 | 1235 | 991 | 1057 | 1017 | 874 | 190 | 46 | 1 | 0 | 1 | 1 | 185 | 0 | 36 | 0 | 0 | 2 | 0 | 0 | 13 | 69 | 67 | 1 | 0 | 1 | 0
39 | 330 | 460 | 3.02 | 650 | 855 | 2.98 | 41 | 956 | 1232 | 1001 | 1023 | 1001 | 849 | 204 | 46 | 1 | 0 | 1 | 1 | 185 | 0 | 36 | 0 | 0 | 2 | 0 | 0 | 13 | 69 | 67 | 1 | 0 | 1 | 0
31 | 375 | 495 | 2.91 | 633 | 850 | 2.87 | 41 | 945 | 1242 | 995 | 1058 | 996 | 856 | 202 | 29 | 4 | 16 | 2 | 1 | 185 | 0 | 35 | 0 | 0 | 3 | 0 | 0 | 10 | 76 | 80 | 1 | 0 | 0 | 0
32 | 370 | 490 | 2.91 | 632 | 850 | 2.87 | 41 | 964 | 1239 | 993 | 1050 | 1005 | 850 | 200 | 29 | 4 | 16 | 2 | 1 | 185 | 0 | 35 | 0 | 0 | 3 | 0 | 0 | 10 | 76 | 80 | 1 | 0 | 0 | 0
34 | 375 | 490 | 2.91 | 630 | 852 | 2.87 | 40 | 950 | 1241 | 1009 | 1073 | 1004 | 853 | 193 | 29 | 4 | 16 | 2 | 1 | 185 | 0 | 35 | 0 | 0 | 3 | 0 | 0 | 10 | 76 | 80 | 1 | 0 | 0 | 0
37 | 375 | 500 | 2.91 | 635 | 849 | 2.87 | 40 | 950 | 1247 | 1001 | 1061 | 990 | 848 | 216 | 29 | 4 | 16 | 2 | 1 | 185 | 0 | 35 | 0 | 0 | 3 | 0 | 0 | 10 | 76 | 80 | 1 | 0 | 0 | 0
41 | 315 | 455 | 3.02 | 652 | 852 | 2.98 | 40 | 955 | 1223 | 991 | 1051 | 997 | 841 | 218 | 35 | 0 | 0 | 1 | 1 | 184 | 0 | 39 | 0 | 0 | 2 | 0 | 0 | 13 | 75 | 48 | 1 | 0 | 1 | 1
40 | 315 | 455 | 3.02 | 652 | 853 | 2.98 | 40 | 950 | 1233 | 994 | 1060 | 1000 | 848 | 220 | 35 | 0 | 0 | 1 | 1 | 184 | 0 | 39 | 0 | 0 | 2 | 0 | 0 | 13 | 75 | 48 | 1 | 0 | 1 | 1
36 | 320 | 460 | 3.02 | 651 | 857 | 2.98 | 40 | 954 | 1234 | 1001 | 1043 | 999 | 860 | 204 | 35 | 0 | 0 | 1 | 1 | 184 | 0 | 39 | 0 | 0 | 2 | 0 | 0 | 13 | 75 | 48 | 1 | 0 | 1 | 1
35 | 325 | 460 | 3.02 | 651 | 857 | 2.98 | 41 | 966 | 1236 | 999 | 1033 | 995 | 853 | 204 | 35 | 0 | 0 | 1 | 1 | 184 | 0 | 39 | 0 | 0 | 2 | 0 | 0 | 13 | 75 | 48 | 1 | 0 | 1 | 1
35 | 345 | 490 | 4.37 | 612 | 855 | 4.31 | 44 | 769 | 1217 | 1006 | 1038 | 1006 | 861 | 214 | 36 | 1 | 0 | 2 | 1 | 184 | 0 | 37 | 1 | 1 | 2 | 0 | 0 | 22 | 73 | 63 | 2 | 3 | 1 | 1
33 | 335 | 485 | 4.37 | 613 | 855 | 4.31 | 44 | 755 | 1214 | 1009 | 1040 | 1010 | 865 | 213 | 36 | 1 | 0 | 2 | 1 | 184 | 0 | 37 | 1 | 1 | 2 | 0 | 0 | 22 | 73 | 63 | 2 | 3 | 1 | 1
32 | 330 | 475 | 4.02 | 633 | 855 | 3.97 | 42 | 816 | 1222 | 975 | 1042 | 1017 | 855 | 215 | 36 | 1 | 0 | 2 | 1 | 184 | 0 | 37 | 1 | 1 | 2 | 0 | 0 | 22 | 73 | 63 | 2 | 3 | 1 | 1
34 | 335 | 485 | 4.02 | 632 | 854 | 3.97 | 42 | 793 | 1228 | 982 | 1034 | 1027 | 853 | 216 | 36 | 1 | 0 | 2 | 1 | 184 | 0 | 37 | 1 | 1 | 2 | 0 | 0 | 22 | 73 | 63 | 2 | 3 | 1 | 1
35 | 330 | 485 | 4.02 | 630 | 857 | 3.97 | 42 | 791 | 1231 | 992 | 1050 | 1033 | 861 | 211 | 36 | 1 | 0 | 2 | 1 | 184 | 0 | 37 | 1 | 1 | 2 | 0 | 0 | 22 | 73 | 63 | 2 | 3 | 1 | 1
31 | 385 | 505 | 3.02 | 630 | 859 | 2.98 | 41 | 958 | 1218 | 974 | 1047 | 999 | 857 | 173 | 36 | 1 | 0 | 2 | 1 | 184 | 0 | 36 | 0 | 0 | 2 | 0 | 0 | 13 | 91 | 66 | 1 | 0 | 1 | 1
33 | 380 | 500 | 3.02 | 630 | 859 | 2.98 | 40 | 954 | 1219 | 981 | 1046 | 996 | 851 | 175 | 36 | 1 | 0 | 2 | 1 | 184 | 0 | 36 | 0 | 0 | 2 | 0 | 0 | 13 | 91 | 66 | 1 | 0 | 1 | 1
33 | 455 | 555 | 4.38 | 568 | 857 | 4.32 | 43 | 765 | 1226 | 987 | 1045 | 974 | 864 | 170 | 41 | 0 | 3 | 2 | 1 | 183 | 0 | 66 | 1 | 12 | 2 | 0 | 0 | 17 | 91 | 80 | 9 | 0 | 0 | 0
33 | 475 | 560 | 4.38 | 577 | 858 | 4.32 | 43 | 750 | 1223 | 981 | 1038 | 976 | 864 | 169 | 41 | 0 | 3 | 2 | 1 | 183 | 0 | 66 | 1 | 12 | 2 | 0 | 0 | 17 | 91 | 80 | 9 | 0 | 0 | 0
36 | 460 | 560 | 4.38 | 580 | 858 | 4.32 | 43 | 763 | 1229 | 985 | 1047 | 981 | 867 | 169 | 41 | 0 | 3 | 2 | 1 | 183 | 0 | 66 | 1 | 12 | 2 | 0 | 0 | 17 | 91 | 80 | 9 | 0 | 0 | 0
32 | 465 | 560 | 4.38 | 578 | 859 | 4.32 | 43 | 769 | 1226 | 983 | 1043 | 980 | 867 | 169 | 41 | 0 | 3 | 2 | 1 | 183 | 0 | 66 | 1 | 12 | 2 | 0 | 0 | 17 | 91 | 80 | 9 | 0 | 0 | 0
31 | 475 | 555 | 4.03 | 619 | 858 | 3.98 | 42 | 805 | 1239 | 983 | 1051 | 983 | 866 | 167 | 41 | 0 | 3 | 2 | 1 | 183 | 0 | 66 | 1 | 12 | 2 | 0 | 0 | 17 | 91 | 80 | 9 | 0 | 0 | 0
30 | 470 | 550 | 4.03 | 620 | 859 | 3.98 | 42 | 798 | 1234 | 992 | 1057 | 973 | 869 | 167 | 41 | 0 | 3 | 2 | 1 | 183 | 0 | 66 | 1 | 12 | 2 | 0 | 0 | 17 | 91 | 80 | 9 | 0 | 0 | 0
31 | 465 | 565 | 4.03 | 617 | 859 | 3.98 | 42 | 816 | 1239 | 987 | 1058 | 983 | 870 | 167 | 41 | 0 | 3 | 2 | 1 | 183 | 0 | 66 | 1 | 12 | 2 | 0 | 0 | 17 | 91 | 80 | 9 | 0 | 0 | 0
29 | 470 | 560 | 4.03 | 615 | 859 | 3.98 | 42 | 804 | 1234 | 994 | 1059 | 981 | 874 | 169 | 41 | 0 | 3 | 2 | 1 | 183 | 0 | 66 | 1 | 12 | 2 | 0 | 0 | 17 | 91 | 80 | 9 | 0 | 0 | 0
29 | 475 | 560 | 4.03 | 619 | 859 | 3.98 | 42 | 816 | 1232 | 986 | 1051 | 983 | 875 | 169 | 41 | 0 | 3 | 2 | 1 | 183 | 0 | 66 | 1 | 12 | 2 | 0 | 0 | 17 | 91 | 80 | 9 | 0 | 0 | 0
30 | 475 | 560 | 4.03 | 617 | 859 | 3.98 | 42 | 816 | 1234 | 979 | 1054 | 982 | 872 | 168 | 41 | 0 | 3 | 2 | 1 | 183 | 0 | 66 | 1 | 12 | 2 | 0 | 0 | 17 | 91 | 80 | 9 | 0 | 0 | 0
31 | 485 | 560 | 4.03 | 619 | 859 | 3.98 | 42 | 796 | 1230 | 983 | 1054 | 977 | 869 | 167 | 41 | 0 | 3 | 2 | 1 | 183 | 0 | 66 | 1 | 12 | 2 | 0 | 0 | 17 | 91 | 80 | 9 | 0 | 0 | 0
32 | 450 | 560 | 4.88 | 573 | 857 | 4.82 | 43 | 675 | 1235 | 1009 | 1057 | 995 | 859 | 164 | 38 | 5 | 17 | 2 | 1 | 183 | 0 | 66 | 0 | 12 | 3 | 0 | 0 | 14 | 85 | 60 | 2 | 0 | 0 | 0
36 | 355 | 460 | 2.02 | 650 | 857 | 1.99 | 39 | 1048 | 1238 | 1003 | 1056 | 1016 | 862 | 206 | 32 | 1 | 0 | 2 | 2 | 183 | 0 | 44 | 0 | 0 | 1 | 0 | 0 | 17 | 69 | 80 | 1 | 0 | 0 | 1
36 | 345 | 445 | 2.02 | 650 | 855 | 1.99 | 39 | 1052 | 1237 | 1003 | 1056 | 1015 | 854 | 210 | 32 | 1 | 0 | 2 | 2 | 183 | 0 | 44 | 0 | 0 | 1 | 0 | 0 | 17 | 69 | 80 | 1 | 0 | 0 | 1
39 | 345 | 440 | 2.02 | 650 | 855 | 1.99 | 39 | 1055 | 1239 | 1006 | 1054 | 1013 | 854 | 204 | 32 | 1 | 0 | 2 | 2 | 183 | 0 | 44 | 0 | 0 | 1 | 0 | 0 | 17 | 69 | 80 | 1 | 0 | 0 | 1
36 | 345 | 435 | 2.02 | 650 | 856 | 1.99 | 39 | 1060 | 1241 | 1011 | 1063 | 1017 | 856 | 206 | 32 | 1 | 0 | 2 | 2 | 183 | 0 | 44 | 0 | 0 | 1 | 0 | 0 | 17 | 69 | 80 | 1 | 0 | 0 | 1
36 | 345 | 440 | 2.02 | 650 | 855 | 1.99 | 39 | 1051 | 1244 | 1013 | 1065 | 1022 | 855 | 203 | 32 | 1 | 0 | 2 | 2 | 183 | 0 | 44 | 0 | 0 | 1 | 0 | 0 | 17 | 69 | 80 | 1 | 0 | 0 | 1
35 | 355 | 455 | 2.02 | 650 | 856 | 1.99 | 39 | 1061 | 1248 | 1005 | 1066 | 1024 | 860 | 208 | 32 | 1 | 0 | 2 | 2 | 183 | 0 | 44 | 0 | 0 | 1 | 0 | 0 | 17 | 69 | 80 | 1 | 0 | 0 | 1
38 | 345 | 440 | 2.02 | 650 | 856 | 1.99 | 39 | 1056 | 1248 | 1012 | 1066 | 1017 | 865 | 203 | 32 | 1 | 0 | 2 | 2 | 183 | 0 | 44 | 0 | 0 | 1 | 0 | 0 | 17 | 69 | 80 | 1 | 0 | 0 | 1
37 | 345 | 445 | 2.02 | 650 | 856 | 1.99 | 39 | 1049 | 1253 | 1013 | 1068 | 1026 | 864 | 209 | 32 | 1 | 0 | 2 | 2 | 183 | 0 | 44 | 0 | 0 | 1 | 0 | 0 | 17 | 69 | 80 | 1 | 0 | 0 | 1
38 | 345 | 440 | 2.02 | 650 | 856 | 1.99 | 39 | 1047 | 1253 | 1014 | 1069 | 1025 | 864 | 204 | 32 | 1 | 0 | 2 | 2 | 183 | 0 | 44 | 0 | 0 | 1 | 0 | 0 | 17 | 69 | 80 | 1 | 0 | 0 | 1
39 | 335 | 430 | 2.02 | 650 | 855 | 1.99 | 39 | 1061 | 1251 | 1010 | 1067 | 994 | 853 | 210 | 32 | 1 | 0 | 2 | 2 | 183 | 0 | 44 | 0 | 0 | 1 | 0 | 0 | 17 | 69 | 80 | 1 | 0 | 0 | 1
37 | 300 | 450 | 2.02 | 650 | 853 | 1.99 | 39 | 1061 | 1247 | 1004 | 1067 | 960 | 843 | 205 | 32 | 1 | 0 | 2 | 2 | 183 | 0 | 44 | 0 | 0 | 1 | 0 | 0 | 17 | 69 | 80 | 1 | 0 | 0 | 1
38 | 370 | 465 | 2.02 | 650 | 857 | 1.99 | 39 | 1095 | 1235 | 989 | 1055 | 1027 | 853 | 186 | 32 | 1 | 0 | 2 | 2 | 183 | 0 | 44 | 0 | 0 | 1 | 0 | 0 | 17 | 69 | 80 | 1 | 0 | 0 | 1
33 | 350 | 480 | 3.03 | 635 | 854 | 2.99 | 40 | 964 | 1211 | 983 | 1045 | 967 | 856 | 223 | 42 | 3 | 16 | 3 | 2 | 183 | 0 | 38 | 0 | 0 | 3 | 0 | 0 | 23 | 80 | 150 | 1 | 0 | 0 | 0
38 | 330 | 475 | 3.83 | 630 | 855 | 3.78 | 42 | 798 | 1222 | 1007 | 1066 | 981 | 870 | 253 | 31 | 2 | 16 | 2 | 1 | 183 | 0 | 38 | 0 | 0 | 3 | 0 | 0 | 11 | 72 | 70 | 0 | 0 | 0 | 0
40 | 340 | 470 | 3.83 | 635 | 854 | 3.78 | 42 | 798 | 1233 | 1006 | 1063 | 1010 | 867 | 251 | 31 | 2 | 16 | 2 | 1 | 183 | 0 | 38 | 0 | 0 | 3 | 0 | 0 | 11 | 72 | 70 | 0 | 0 | 0 | 0
31 | 350 | 485 | 2.53 | 631 | 853 | 2.49 | 39 | 1012 | 1238 | 1008 | 1089 | 1006 | 850 | 206 | 30 | 5 | 18 | 2 | 1 | 183 | 0 | 36 | 0 | 0 | 3 | 0 | 0 | 19 | 77 | 90 | 0 | 0 | 0 | 0
36 | 365 | 480 | 2.53 | 630 | 854 | 2.49 | 39 | 1020 | 1237 | 1010 | 1093 | 1006 | 854 | 204 | 30 | 5 | 18 | 2 | 1 | 183 | 0 | 36 | 0 | 0 | 3 | 0 | 0 | 19 | 77 | 90 | 0 | 0 | 0 | 0
34 | 365 | 490 | 2.53 | 628 | 853 | 2.49 | 39 | 1028 | 1243 | 1005 | 1086 | 999 | 851 | 204 | 30 | 5 | 18 | 2 | 1 | 183 | 0 | 36 | 0 | 0 | 3 | 0 | 0 | 19 | 77 | 90 | 0 | 0 | 0 | 0
35 | 355 | 490 | 2.53 | 629 | 854 | 2.49 | 39 | 1018 | 1235 | 1010 | 1091 | 1002 | 853 | 203 | 30 | 5 | 18 | 2 | 1 | 183 | 0 | 36 | 0 | 0 | 3 | 0 | 0 | 19 | 77 | 90 | 0 | 0 | 0 | 0
31 | 375 | 485 | 2.53 | 630 | 853 | 2.49 | 39 | 1022 | 1237 | 1002 | 1084 | 996 | 851 | 205 | 30 | 5 | 18 | 2 | 1 | 183 | 0 | 36 | 0 | 0 | 3 | 0 | 0 | 19 | 77 | 90 | 0 | 0 | 0 | 0
36 | 350 | 485 | 2.53 | 630 | 854 | 2.49 | 39 | 1028 | 1240 | 999 | 1088 | 1003 | 850 | 207 | 30 | 5 | 18 | 2 | 1 | 183 | 0 | 36 | 0 | 0 | 3 | 0 | 0 | 19 | 77 | 90 | 0 | 0 | 0 | 0
37 | 350 | 485 | 2.53 | 630 | 853 | 2.49 | 39 | 1019 | 1234 | 1012 | 1094 | 1003 | 845 | 208 | 30 | 5 | 18 | 2 | 1 | 183 | 0 | 36 | 0 | 0 | 3 | 0 | 0 | 19 | 77 | 90 | 0 | 0 | 0 | 0
37 | 310 | 445 | 3.02 | 652 | 859 | 2.98 | 41 | 958 | 1231 | 992 | 1036 | 977 | 863 | 184 | 36 | 1 | 1 | 2 | 2 | 183 | 0 | 36 | 0 | 0 | 2 | 0 | 0 | 22 | 76 | 80 | 1 | 1 | 1 | 0
34 | 290 | 440 | 3.02 | 650 | 855 | 2.98 | 40 | 956 | 1228 | 999 | 1066 | 998 | 857 | 225 | 36 | 1 | 1 | 2 | 2 | 183 | 0 | 36 | 0 | 0 | 2 | 0 | 0 | 22 | 76 | 80 | 1 | 1 | 1 | 0
31 | 440 | 565 | 4.87 | 606 | 856 | 4.81 | 43 | 671 | 1217 | 1004 | 1052 | 1008 | 861 | 172 | 45 | 1 | 0 | 1 | 2 | 182 | 0 | 77 | 0 | 14 | 1 | 0 | 0 | 15 | 75 | 97 | 1 | 1 | 2 | 2
36 | 335 | 470 | 3.02 | 650 | 854 | 2.98 | 41 | 957 | 1229 | 1003 | 1063 | 990 | 854 | 201 | 23 | 1 | 0 | 2 | 2 | 182 | 0 | 40 | 0 | 0 | 2 | 0 | 0 | 18 | 59 | 61 | 3 | 1 | 1 | 0
36 | 340 | 465 | 3.02 | 650 | 855 | 2.98 | 41 | 966 | 1232 | 1002 | 1061 | 988 | 849 | 200 | 23 | 1 | 0 | 2 | 2 | 182 | 0 | 40 | 0 | 0 | 2 | 0 | 0 | 18 | 59 | 61 | 3 | 1 | 1 | 0
35 | 330 | 450 | 3.02 | 650 | 855 | 2.98 | 41 | 965 | 1234 | 1001 | 1059 | 990 | 853 | 200 | 23 | 1 | 0 | 2 | 2 | 182 | 0 | 40 | 0 | 0 | 2 | 0 | 0 | 18 | 59 | 61 | 3 | 1 | 1 | 0
36 | 310 | 445 | 3.02 | 650 | 855 | 2.98 | 40 | 956 | 1226 | 983 | 1047 | 987 | 848 | 216 | 40 | 1 | 1 | 2 | 2 | 182 | 0 | 37 | 0 | 1 | 2 | 0 | 0 | 25 | 66 | 72 | 2 | 1 | 1 | 1
39 | 320 | 455 | 3.02 | 650 | 851 | 2.98 | 40 | 950 | 1212 | 967 | 1035 | 1001 | 843 | 477 | 40 | 1 | 1 | 2 | 2 | 182 | 0 | 37 | 0 | 1 | 2 | 0 | 0 | 25 | 66 | 72 | 2 | 1 | 1 | 1
36 | 335 | 465 | 2.03 | 630 | 850 | 2 | 39 | 1051 | 1244 | 1012 | 1077 | 1012 | 859 | 245 | 31 | 3 | 17 | 2 | 2 | 182 | 0 | 36 | 0 | 0 | 3 | 0 | 0 | 13 | 72 | 90 | 1 | 0 | 0 | 0
34 | 350 | 470 | 2.03 | 629 | 852 | 2 | 39 | 1061 | 1242 | 1020 | 1081 | 1014 | 863 | 247 | 31 | 3 | 17 | 2 | 2 | 182 | 0 | 36 | 0 | 0 | 3 | 0 | 0 | 13 | 72 | 90 | 1 | 0 | 0 | 0
37 | 345 | 465 | 2.03 | 624 | 852 | 2 | 39 | 1052 | 1237 | 1019 | 1090 | 998 | 854 | 240 | 31 | 3 | 17 | 2 | 2 | 182 | 0 | 36 | 0 | 0 | 3 | 0 | 0 | 13 | 72 | 90 | 1 | 0 | 0 | 0
27 | 455 | 575 | 4.87 | 603 | 857 | 4.81 | 44 | 696 | 1219 | 1011 | 1056 | 1014 | 861 | 169 | 32 | 1 | 0 | 2 | 1 | 181 | 0 | 71 | 0 | 15 | 2 | 0 | 0 | 23 | 75 | 71 | 1 | 1 | 2 | 1
34 | 405 | 540 | 4.87 | 605 | 859 | 4.81 | 43 | 673 | 1217 | 1007 | 1062 | 1020 | 864 | 172 | 32 | 1 | 0 | 2 | 1 | 181 | 0 | 71 | 0 | 15 | 2 | 0 | 0 | 23 | 75 | 71 | 1 | 1 | 2 | 1
33 | 435 | 570 | 4.87 | 605 | 856 | 4.81 | 44 | 677 | 1214 | 1004 | 1043 | 1008 | 860 | 171 | 32 | 1 | 0 | 2 | 1 | 181 | 0 | 71 | 0 | 15 | 2 | 0 | 0 | 23 | 75 | 71 | 1 | 1 | 2 | 1
30 | 435 | 555 | 4.87 | 602 | 857 | 4.81 | 43 | 675 | 1208 | 994 | 1050 | 999 | 861 | 171 | 32 | 1 | 0 | 2 | 1 | 181 | 0 | 71 | 0 | 15 | 2 | 0 | 0 | 23 | 75 | 71 | 1 | 1 | 2 | 1
30 | 435 | 565 | 4.87 | 602 | 859 | 4.81 | 44 | 673 | 1203 | 995 | 1040 | 995 | 866 | 173 | 32 | 1 | 0 | 2 | 1 | 181 | 0 | 71 | 0 | 15 | 2 | 0 | 0 | 23 | 75 | 71 | 1 | 1 | 2 | 1
30 | 445 | 570 | 4.87 | 606 | 856 | 4.81 | 43 | 676 | 1204 | 994 | 1032 | 988 | 860 | 167 | 32 | 1 | 0 | 2 | 1 | 181 | 0 | 71 | 0 | 15 | 2 | 0 | 0 | 23 | 75 | 71 | 1 | 1 | 2 | 1
38 | 320 | 450 | 3.23 | 650 | 848 | 3.19 | 41 | 901 | 1216 | 931 | 1000 | 964 | 837 | 234 | 182 | 3 | 7 | 2 | 2 | 181 | 0 | 49 | 0 | 0 | 4 | 0 | 0 | 9 | 5 | 100 | 0 | 0 | 0 | 0
35 | 340 | 480 | 2.02 | 650 | 849 | 1.99 | 39 | 1047 | 1249 | 1008 | 1075 | 1009 | 830 | 176 | 40 | 1 | 0 | 1 | 1 | 181 | 0 | 37 | 0 | 1 | 2 | 0 | 0 | 14 | 76 | 60 | 2 | 1 | 1 | 1
36 | 300 | 440 | 2.02 | 650 | 855 | 1.99 | 39 | 1051 | 1238 | 1021 | 1084 | 1023 | 835 | 165 | 40 | 1 | 0 | 1 | 2 | 181 | 0 | 36 | 0 | 0 | 1 | 0 | 0 | 13 | 83 | 67 | 1 | 0 | 0 | 1
37 | 300 | 445 | 2.02 | 650 | 854 | 1.99 | 39 | 1061 | 1243 | 1018 | 1079 | 1014 | 829 | 165 | 40 | 1 | 0 | 1 | 2 | 181 | 0 | 36 | 0 | 0 | 1 | 0 | 0 | 13 | 83 | 67 | 1 | 0 | 0 | 1
36 | 275 | 435 | 2.02 | 650 | 855 | 1.99 | 39 | 1051 | 1238 | 1033 | 1090 | 1030 | 837 | 166 | 40 | 1 | 0 | 1 | 2 | 181 | 0 | 36 | 0 | 0 | 1 | 0 | 0 | 13 | 83 | 67 | 1 | 0 | 0 | 1
35 | 295 | 440 | 2.02 | 650 | 855 | 1.99 | 39 | 1045 | 1241 | 1017 | 1082 | 1016 | 833 | 169 | 40 | 1 | 0 | 1 | 2 | 181 | 0 | 36 | 0 | 0 | 1 | 0 | 0 | 13 | 83 | 67 | 1 | 0 | 0 | 1
35 | 285 | 435 | 2.02 | 651 | 858 | 1.99 | 39 | 1060 | 1238 | 1032 | 1089 | 1027 | 839 | 168 | 40 | 1 | 0 | 1 | 2 | 181 | 0 | 36 | 0 | 0 | 1 | 0 | 0 | 13 | 83 | 67 | 1 | 0 | 0 | 1
36 | 295 | 440 | 2.02 | 651 | 856 | 1.99 | 39 | 1050 | 1241 | 1020 | 1082 | 996 | 828 | 171 | 40 | 1 | 0 | 1 | 2 | 181 | 0 | 36 | 0 | 0 | 1 | 0 | 0 | 13 | 83 | 67 | 1 | 0 | 0 | 1
35 | 310 | 455 | 2.02 | 651 | 854 | 1.99 | 39 | 1054 | 1239 | 1021 | 1072 | 1009 | 830 | 172 | 40 | 1 | 0 | 1 | 2 | 181 | 0 | 36 | 0 | 0 | 1 | 0 | 0 | 13 | 83 | 67 | 1 | 0 | 0 | 1
33 | 305 | 450 | 2.02 | 650 | 853 | 1.99 | 39 | 1048 | 1238 | 1013 | 1084 | 1001 | 827 | 172 | 40 | 1 | 0 | 1 | 2 | 181 | 0 | 36 | 0 | 0 | 1 | 0 | 0 | 13 | 83 | 67 | 1 | 0 | 0 | 1
37 | 305 | 440 | 2.02 | 651 | 855 | 1.99 | 39 | 1055 | 1240 | 1009 | 1080 | 1024 | 837 | 171 | 40 | 1 | 0 | 1 | 2 | 181 | 0 | 36 | 0 | 0 | 1 | 0 | 0 | 13 | 83 | 67 | 1 | 0 | 0 | 1
36 | 300 | 445 | 2.02 | 650 | 856 | 1.99 | 39 | 1055 | 1235 | 1024 | 1086 | 1031 | 841 | 172 | 40 | 1 | 0 | 1 | 2 | 181 | 0 | 36 | 0 | 0 | 1 | 0 | 0 | 13 | 83 | 67 | 1 | 0 | 0 | 1
36 | 305 | 450 | 2.02 | 650 | 854 | 1.99 | 39 | 1046 | 1240 | 1013 | 1072 | 1014 | 836 | 169 | 40 | 1 | 0 | 1 | 2 | 181 | 0 | 36 | 0 | 0 | 1 | 0 | 0 | 13 | 83 | 67 | 1 | 0 | 0 | 1
39 | 315 | 450 | 3.02 | 650 | 854 | 2.98 | 40 | 955 | 1223 | 1013 | 1058 | 998 | 851 | 187 | 40 | 1 | 0 | 1 | 2 | 181 | 0 | 36 | 0 | 0 | 1 | 0 | 0 | 13 | 83 | 67 | 1 | 0 | 0 | 1
36 | 315 | 450 | 3.02 | 650 | 850 | 2.98 | 40 | 890 | 1228 | 1012 | 1060 | 971 | 828 | 176 | 28 | 1 | 0 | 2 | 1 | 181 | 0 | 35 | 0 | 2 | 2 | 0 | 0 | 20 | 63 | 79 | 1 | 1 | 1 | 1
38 | 320 | 450 | 3.02 | 651 | 849 | 2.98 | 40 | 892 | 1234 | 1009 | 1061 | 965 | 826 | 180 | 28 | 1 | 0 | 2 | 1 | 181 | 0 | 35 | 0 | 2 | 2 | 0 | 0 | 20 | 63 | 79 | 1 | 1 | 1 | 1
38 | 320 | 450 | 3.02 | 650 | 856 | 2.98 | 40 | 904 | 1228 | 1005 | 1070 | 989 | 851 | 200 | 28 | 1 | 0 | 2 | 1 | 181 | 0 | 35 | 0 | 2 | 2 | 0 | 0 | 20 | 63 | 79 | 1 | 1 | 1 | 1
37 | 325 | 450 | 3.02 | 650 | 853 | 2.98 | 40 | 894 | 1225 | 1013 | 1071 | 991 | 839 | 198 | 28 | 1 | 0 | 2 | 1 | 181 | 0 | 35 | 0 | 2 | 2 | 0 | 0 | 20 | 63 | 79 | 1 | 1 | 1 | 1
37 | 320 | 450 | 3.02 | 650 | 853 | 2.98 | 40 | 904 | 1228 | 1003 | 1066 | 989 | 843 | 202 | 28 | 1 | 0 | 2 | 1 | 181 | 0 | 35 | 0 | 2 | 2 | 0 | 0 | 20 | 63 | 79 | 1 | 1 | 1 | 1
35 | 325 | 455 | 3.02 | 651 | 858 | 2.98 | 40 | 954 | 1228 | 989 | 1060 | 1008 | 864 | 186 | 43 | 1 | 0 | 2 | 2 | 180 | 0 | 41 | 0 | 1 | 2 | 0 | 0 | 26 | 82 | 111 | 2 | 2 | 1 | 1
37 | 315 | 465 | 4.37 | 615 | 850 | 4.31 | 44 | 753 | 1202 | 960 | 1015 | 972 | 838 | 213 | 43 | 1 | 0 | 2 | 2 | 180 | 0 | 41 | 0 | 1 | 2 | 0 | 0 | 26 | 82 | 111 | 2 | 2 | 1 | 1
35 | 320 | 460 | 4.37 | 612 | 851 | 4.31 | 44 | 769 | 1201 | 961 | 1018 | 973 | 846 | 208 | 43 | 1 | 0 | 2 | 2 | 180 | 0 | 41 | 0 | 1 | 2 | 0 | 0 | 26 | 82 | 111 | 2 | 2 | 1 | 1
35 | 320 | 470 | 4.37 | 612 | 853 | 4.31 | 44 | 767 | 1213 | 1009 | 1035 | 983 | 853 | 210 | 43 | 1 | 0 | 2 | 2 | 180 | 0 | 41 | 0 | 1 | 2 | 0 | 0 | 26 | 82 | 111 | 2 | 2 | 1 | 1
39 | 325 | 465 | 4.37 | 614 | 854 | 4.31 | 44 | 769 | 1218 | 1002 | 1042 | 983 | 859 | 217 | 43 | 1 | 0 | 2 | 2 | 180 | 0 | 41 | 0 | 1 | 2 | 0 | 0 | 26 | 82 | 111 | 2 | 2 | 1 | 1
37 | 320 | 465 | 4.37 | 615 | 855 | 4.31 | 44 | 752 | 1212 | 1012 | 1044 | 987 | 862 | 214 | 43 | 1 | 0 | 2 | 2 | 180 | 0 | 41 | 0 | 1 | 2 | 0 | 0 | 26 | 82 | 111 | 2 | 2 | 1 | 1
38 | 305 | 465 | 4.4 | 610 | 854 | 4.34 | 43 | 748 | 1203 | 957 | 1009 | 981 | 861 | 164 | 43 | 1 | 0 | 2 | 2 | 180 | 0 | 41 | 0 | 1 | 2 | 0 | 0 | 26 | 82 | 111 | 2 | 2 | 1 | 1
34 | 305 | 465 | 4.4 | 611 | 854 | 4.34 | 43 | 753 | 1194 | 949 | 1010 | 975 | 852 | 164 | 43 | 1 | 0 | 2 | 2 | 180 | 0 | 41 | 0 | 1 | 2 | 0 | 0 | 26 | 82 | 111 | 2 | 2 | 1 | 1
34 | 370 | 480 | 2.92 | 633 | 859 | 2.88 | 40 | 965 | 1229 | 997 | 1048 | 1021 | 854 | 197 | 36 | 1 | 0 | 1 | 1 | 180 | 0 | 39 | 0 | 0 | 1 | 0 | 0 | 13 | 89 | 51 | 1 | 0 | 1 | 2
41 | 300 | 460 | 4.38 | 617 | 853 | 4.32 | 43 | 756 | 1247 | 1026 | 1064 | 988 | 853 | 181 | 33 | 3 | 17 | 2 | 1 | 180 | 0 | 37 | 0 | 0 | 3 | 0 | 0 | 14 | 65 | 80 | 2 | 0 | 0 | 0
36 | 315 | 465 | 4.38 | 614 | 854 | 4.32 | 43 | 755 | 1240 | 1008 | 1063 | 988 | 860 | 179 | 33 | 3 | 17 | 2 | 1 | 180 | 0 | 37 | 0 | 0 | 3 | 0 | 0 | 14 | 65 | 80 | 2 | 0 | 0 | 0
36 | 305 | 460 | 4.38 | 617 | 854 | 4.32 | 43 | 752 | 1239 | 1006 | 1056 | 983 | 857 | 166 | 33 | 3 | 17 | 2 | 1 | 180 | 0 | 37 | 0 | 0 | 3 | 0 | 0 | 14 | 65 | 80 | 2 | 0 | 0 | 0
38 | 320 | 445 | 3.02 | 651 | 857 | 2.98 | 41 | 955 | 1235 | 1008 | 1059 | 1011 | 857 | 193 | 36 | 1 | 0 | 2 | 2 | 179 | 0 | 39 | 0 | 1 | 2 | 0 | 0 | 22 | 62 | 67 | 1 | 1 | 1 | 1
37 | 345 | 470 | 2.92 | 636 | 858 | 2.88 | 41 | 953 | 1222 | 985 | 1034 | 1013 | 856 | 270 | 35 | 1 | 0 | 1 | 1 | 179 | 0 | 36 | 0 | 0 | 2 | 0 | 0 | 7 | 79 | 46 | 1 | 0 | 0 | 1
38 | 345 | 470 | 2.92 | 630 | 861 | 2.88 | 41 | 948 | 1225 | 991 | 1022 | 1013 | 868 | 232 | 35 | 1 | 0 | 1 | 1 | 179 | 0 | 36 | 0 | 0 | 2 | 0 | 0 | 7 | 79 | 46 | 1 | 0 | 0 | 1
35 | 350 | 455 | 3.02 | 632 | 859 | 2.98 | 40 | 950 | 1210 | 979 | 1029 | 1027 | 863 | 160 | 35 | 1 | 0 | 1 | 1 | 179 | 0 | 36 | 0 | 0 | 2 | 0 | 0 | 7 | 79 | 46 | 1 | 0 | 0 | 1
36 | 355 | 450 | 3.02 | 631 | 858 | 2.98 | 41 | 952 | 1219 | 967 | 1024 | 1014 | 853 | 166 | 35 | 1 | 0 | 1 | 1 | 179 | 0 | 36 | 0 | 0 | 2 | 0 | 0 | 7 | 79 | 46 | 1 | 0 | 0 | 1
40 | 360 | 475 | 3.03 | 630 | 852 | 2.99 | 40 | 951 | 1229 | 982 | 1041 | 981 | 847 | 238 | 24 | 3 | 17 | 3 | 2 | 179 | 0 | 33 | 0 | 0 | 3 | 0 | 0 | 20 | 62 | 90 | 0 | 0 | 0 | 0
44 | 360 | 475 | 3.03 | 631 | 852 | 2.99 | 40 | 943 | 1220 | 984 | 1037 | 978 | 844 | 232 | 24 | 3 | 17 | 3 | 2 | 179 | 0 | 33 | 0 | 0 | 3 | 0 | 0 | 20 | 62 | 90 | 0 | 0 | 0 | 0
35 | 345 | 475 | 3.03 | 632 | 850 | 2.99 | 40 | 944 | 1232 | 977 | 1037 | 972 | 842 | 236 | 24 | 3 | 17 | 3 | 2 | 179 | 0 | 33 | 0 | 0 | 3 | 0 | 0 | 20 | 62 | 90 | 0 | 0 | 0 | 0
36 | 360 | 475 | 3.03 | 632 | 853 | 2.99 | 40 | 963 | 1237 | 982 | 1039 | 977 | 847 | 193 | 24 | 3 | 17 | 3 | 2 | 179 | 0 | 33 | 0 | 0 | 3 | 0 | 0 | 20 | 62 | 90 | 0 | 0 | 0 | 0
31 | 460 | 555 | 4.03 | 615 | 857 | 3.98 | 43 | 799 | 1226 | 998 | 1059 | 985 | 864 | 183 | 30 | 1 | 20 | 2 | 1 | 178 | 0 | 66 | 1 | 7 | 2 | 0 | 0 | 15 | 67 | 70 | 5 | 0 | 0 | 0
33 | 440 | 550 | 4.41 | 605 | 858 | 4.35 | 43 | 768 | 1236 | 993 | 1055 | 988 | 870 | 201 | 30 | 1 | 20 | 2 | 1 | 178 | 0 | 66 | 1 | 7 | 2 | 0 | 0 | 15 | 67 | 70 | 5 | 0 | 0 | 0
38 | 325 | 465 | 2.02 | 649 | 856 | 1.99 | 39 | 1070 | 1225 | 988 | 1068 | 998 | 877 | 167 | 43 | 1 | 0 | 1 | 1 | 178 | 0 | 41 | 0 | 0 | 1 | 0 | 0 | 16 | 70 | 28 | 2 | 0 | 1 | 1
36 | 320 | 455 | 2.02 | 650 | 858 | 1.99 | 39 | 1065 | 1227 | 981 | 1064 | 998 | 875 | 162 | 43 | 1 | 0 | 1 | 1 | 178 | 0 | 41 | 0 | 0 | 1 | 0 | 0 | 16 | 70 | 28 | 2 | 0 | 1 | 1
37 | 325 | 480 | 4.4 | 612 | 848 | 4.34 | 43 | 756 | 1201 | 968 | 1025 | 983 | 835 | 160 | 43 | 0 | 1 | 2 | 2 | 178 | 0 | 40 | 1 | 0 | 2 | 0 | 0 | 20 | 83 | 54 | 2 | 1 | 0 | 1
37 | 335 | 485 | 3.22 | 630 | 857 | 3.18 | 40 | 873 | 1221 | 988 | 1058 | 1015 | 858 | 209 | 43 | 0 | 1 | 2 | 2 | 178 | 0 | 40 | 1 | 0 | 2 | 0 | 0 | 20 | 83 | 54 | 2 | 1 | 0 | 1
36 | 345 | 485 | 2.02 | 650 | 853 | 1.99 | 39 | 1050 | 1227 | 985 | 1066 | 1004 | 866 | 313 | 41 | 1 | 0 | 1 | 2 | 178 | 0 | 39 | 0 | 1 | 2 | 0 | 0 | 20 | 65 | 64 | 1 | 2 | 1 | 1
32 | 325 | 470 | 2.02 | 650 | 852 | 1.99 | 39 | 1049 | 1229 | 984 | 1064 | 1000 | 866 | 272 | 41 | 1 | 0 | 1 | 2 | 178 | 0 | 39 | 0 | 1 | 2 | 0 | 0 | 20 | 65 | 64 | 1 | 2 | 1 | 1
35 | 350 | 480 | 2.02 | 647 | 852 | 1.99 | 39 | 1060 | 1229 | 991 | 1072 | 998 | 868 | 305 | 41 | 1 | 0 | 1 | 2 | 178 | 0 | 39 | 0 | 1 | 2 | 0 | 0 | 20 | 65 | 64 | 1 | 2 | 1 | 1
41 | 330 | 475 | 2.02 | 649 | 855 | 1.99 | 39 | 1064 | 1232 | 1003 | 1078 | 1020 | 867 | 177 | 41 | 1 | 0 | 1 | 2 | 178 | 0 | 39 | 0 | 1 | 2 | 0 | 0 | 20 | 65 | 64 | 1 | 2 | 1 | 1
37 | 330 | 470 | 2.02 | 650 | 855 | 1.99 | 39 | 1068 | 1230 | 999 | 1067 | 1015 | 866 | 175 | 41 | 1 | 0 | 1 | 2 | 178 | 0 | 39 | 0 | 1 | 2 | 0 | 0 | 20 | 65 | 64 | 1 | 2 | 1 | 1
31 | 330 | 475 | 2.02 | 650 | 856 | 1.99 | 39 | 1066 | 1229 | 1003 | 1071 | 1020 | 870 | 179 | 41 | 1 | 0 | 1 | 2 | 178 | 0 | 39 | 0 | 1 | 2 | 0 | 0 | 20 | 65 | 64 | 1 | 2 | 1 | 1
36 | 310 | 460 | 2.02 | 651 | 850 | 1.99 | 39 | 1049 | 1234 | 1037 | 1081 | 1027 | 833 | 161 | 34 | 1 | 1 | 1 | 2 | 178 | 0 | 38 | 0 | 1 | 1 | 0 | 0 | 16 | 90 | 49 | 2 | 0 | 1 | 0
37 | 300 | 445 | 2.02 | 650 | 854 | 1.99 | 39 | 1054 | 1248 | 1011 | 1074 | 1015 | 829 | 162 | 34 | 1 | 1 | 1 | 2 | 178 | 0 | 38 | 0 | 1 | 1 | 0 | 0 | 16 | 90 | 49 | 2 | 0 | 1 | 0
40 | 305 | 455 | 2.02 | 650 | 854 | 1.99 | 39 | 1052 | 1238 | 1027 | 1085 | 1031 | 835 | 162 | 34 | 1 | 1 | 1 | 2 | 178 | 0 | 38 | 0 | 1 | 1 | 0 | 0 | 16 | 90 | 49 | 2 | 0 | 1 | 0
39 | 310 | 450 | 2.02 | 650 | 854 | 1.99 | 39 | 1060 | 1248 | 1011 | 1073 | 1012 | 828 | 164 | 34 | 1 | 1 | 1 | 2 | 178 | 0 | 38 | 0 | 1 | 1 | 0 | 0 | 16 | 90 | 49 | 2 | 0 | 1 | 0
36 | 290 | 440 | 2.02 | 650 | 855 | 1.99 | 39 | 1050 | 1239 | 1019 | 1085 | 1033 | 836 | 165 | 34 | 1 | 1 | 1 | 2 | 178 | 0 | 38 | 0 | 1 | 1 | 0 | 0 | 16 | 90 | 49 | 2 | 0 | 1 | 0
35 | 300 | 445 | 2.02 | 650 | 851 | 1.99 | 39 | 1061 | 1251 | 1006 | 1072 | 976 | 817 | 165 | 34 | 1 | 1 | 1 | 2 | 178 | 0 | 38 | 0 | 1 | 1 | 0 | 0 | 16 | 90 | 49 | 2 | 0 | 1 | 0
40 | 300 | 445 | 2.02 | 650 | 849 | 1.99 | 39 | 1051 | 1238 | 1015 | 1082 | 975 | 809 | 164 | 34 | 1 | 1 | 1 | 2 | 178 | 0 | 38 | 0 | 1 | 1 | 0 | 0 | 16 | 90 | 49 | 2 | 0 | 1 | 0
36 | 310 | 450 | 2.02 | 650 | 854 | 1.99 | 39 | 1061 | 1248 | 1014 | 1077 | 1011 | 827 | 165 | 34 | 1 | 1 | 1 | 2 | 178 | 0 | 38 | 0 | 1 | 1 | 0 | 0 | 16 | 90 | 49 | 2 | 0 | 1 | 0
37 | 320 | 465 | 4.4 | 614 | 847 | 4.34 | 43 | 769 | 1197 | 959 | 1013 | 977 | 836 | 160 | 40 | 0 | 0 | 2 | 2 | 178 | 0 | 37 | 1 | 1 | 1 | 0 | 0 | 17 | 72 | 47 | 2 | 2 | 0 | 1
39 | 325 | 470 | 4.4 | 610 | 848 | 4.34 | 43 | 759 | 1201 | 968 | 1008 | 970 | 837 | 160 | 40 | 0 | 0 | 2 | 2 | 178 | 0 | 37 | 1 | 1 | 1 | 0 | 0 | 17 | 72 | 47 | 2 | 2 | 0 | 1
40 | 310 | 475 | 4.4 | 609 | 850 | 4.33 | 43 | 762 | 1237 | 969 | 1022 | 989 | 840 | 159 | 40 | 0 | 0 | 2 | 2 | 178 | 0 | 37 | 1 | 1 | 1 | 0 | 0 | 17 | 72 | 47 | 2 | 2 | 0 | 1
38 | 295 | 455 | 4.37 | 612 | 855 | 4.31 | 43 | 757 | 1220 | 998 | 1039 | 991 | 832 | 198 | 37 | 1 | 0 | 1 | 2 | 178 | 0 | 35 | 0 | 0 | 1 | 0 | 0 | 21 | 90 | 73 | 1 | 0 | 0 | 0
38 | 300 | 455 | 4.37 | 612 | 856 | 4.31 | 43 | 746 | 1216 | 1014 | 1052 | 998 | 838 | 198 | 37 | 1 | 0 | 1 | 2 | 178 | 0 | 35 | 0 | 0 | 1 | 0 | 0 | 21 | 90 | 73 | 1 | 0 | 0 | 0
41 | 305 | 460 | 4.37 | 612 | 855 | 4.31 | 43 | 768 | 1220 | 997 | 1041 | 989 | 835 | 199 | 37 | 1 | 0 | 1 | 2 | 178 | 0 | 35 | 0 | 0 | 1 | 0 | 0 | 21 | 90 | 73 | 1 | 0 | 0 | 0
36 | 290 | 450 | 4.37 | 614 | 856 | 4.31 | 43 | 769 | 1213 | 1009 | 1050 | 995 | 838 | 195 | 37 | 1 | 0 | 1 | 2 | 178 | 0 | 35 | 0 | 0 | 1 | 0 | 0 | 21 | 90 | 73 | 1 | 0 | 0 | 0
38 | 300 | 455 | 4.37 | 610 | 855 | 4.31 | 43 | 749 | 1219 | 1001 | 1046 | 990 | 834 | 199 | 37 | 1 | 0 | 1 | 2 | 178 | 0 | 35 | 0 | 0 | 1 | 0 | 0 | 21 | 90 | 73 | 1 | 0 | 0 | 0
39 | 295 | 455 | 4.37 | 611 | 855 | 4.31 | 43 | 757 | 1215 | 1006 | 1046 | 993 | 836 | 195 | 37 | 1 | 0 | 1 | 2 | 178 | 0 | 35 | 0 | 0 | 1 | 0 | 0 | 21 | 90 | 73 | 1 | 0 | 0 | 0
38 | 300 | 460 | 4.37 | 611 | 855 | 4.31 | 43 | 769 | 1217 | 1005 | 1045 | 987 | 834 | 199 | 37 | 1 | 0 | 1 | 2 | 178 | 0 | 35 | 0 | 0 | 1 | 0 | 0 | 21 | 90 | 73 | 1 | 0 | 0 | 0
33 | 360 | 470 | 2.53 | 630 | 854 | 2.49 | 39 | 1016 | 1224 | 996 | 1074 | 986 | 847 | 308 | 25 | 4 | 17 | 1 | 1 | 178 | 0 | 34 | 0 | 0 | 3 | 0 | 0 | 13 | 64 | 100 | 2 | 0 | 0 | 0
37 | 315 | 470 | 2.53 | 630 | 854 | 2.49 | 39 | 1020 | 1224 | 1003 | 1080 | 976 | 849 | 320 | 25 | 4 | 17 | 1 | 1 | 178 | 0 | 34 | 0 | 0 | 3 | 0 | 0 | 13 | 64 | 100 | 2 | 0 | 0 | 0
38 | 360 | 475 | 2.53 | 627 | 854 | 2.49 | 39 | 1011 | 1231 | 1008 | 1082 | 984 | 851 | 329 | 25 | 4 | 17 | 1 | 1 | 178 | 0 | 34 | 0 | 0 | 3 | 0 | 0 | 13 | 64 | 100 | 2 | 0 | 0 | 0
37 | 315 | 450 | 3.02 | 650 | 859 | 2.98 | 40 | 966 | 1233 | 997 | 1057 | 1014 | 869 | 200 | 47 | 1 | 0 | 1 | 1 | 177 | 0 | 41 | 0 | 1 | 2 | 0 | 0 | 20 | 79 | 128 | 1 | 1 | 1 | 1
40 | 315 | 450 | 3.02 | 650 | 859 | 2.98 | 40 | 951 | 1231 | 999 | 1061 | 1013 | 869 | 197 | 47 | 1 | 0 | 1 | 1 | 177 | 0 | 41 | 0 | 1 | 2 | 0 | 0 | 20 | 79 | 128 | 1 | 1 | 1 | 1
38 | 375 | 475 | 2.23 | 630 | 851 | 2.2 | 39 | 1044 | 1252 | 998 | 1060 | 986 | 857 | 182 | 31 | 3 | 16 | 2 | 2 | 177 | 0 | 38 | 0 | 0 | 3 | 0 | 0 | 13 | 81 | 110 | 1 | 0 | 0 | 0
36 | 370 | 470 | 2.23 | 631 | 857 | 2.2 | 39 | 1036 | 1258 | 1002 | 1076 | 988 | 859 | 189 | 31 | 3 | 16 | 2 | 2 | 177 | 0 | 38 | 0 | 0 | 3 | 0 | 0 | 13 | 81 | 110 | 1 | 0 | 0 | 0
35 | 350 | 470 | 2.23 | 630 | 857 | 2.2 | 39 | 1028 | 1254 | 998 | 1074 | 990 | 857 | 186 | 31 | 3 | 16 | 2 | 2 | 177 | 0 | 38 | 0 | 0 | 3 | 0 | 0 | 13 | 81 | 110 | 1 | 0 | 0 | 0
35 | 345 | 475 | 2.23 | 630 | 857 | 2.2 | 39 | 1028 | 1248 | 978 | 1057 | 983 | 851 | 188 | 31 | 3 | 16 | 2 | 2 | 177 | 0 | 38 | 0 | 0 | 3 | 0 | 0 | 13 | 81 | 110 | 1 | 0 | 0 | 0
38 | 355 | 475 | 3.03 | 633 | 853 | 2.99 | 40 | 958 | 1232 | 1007 | 1080 | 1003 | 849 | 278 | 31 | 3 | 16 | 2 | 2 | 177 | 0 | 38 | 0 | 0 | 3 | 0 | 0 | 13 | 81 | 110 | 1 | 0 | 0 | 0
33 | 320 | 470 | 3.01 | 630 | 852 | 2.97 | 40 | 964 | 1272 | 1030 | 1075 | 994 | 855 | 212 | 32 | 4 | 16 | 3 | 2 | 177 | 0 | 37 | 1 | 0 | 3 | 0 | 0 | 14 | 77 | 100 | 1 | 0 | 0 | 0
35 | 340 | 465 | 3.01 | 630 | 850 | 2.97 | 40 | 947 | 1272 | 1021 | 1074 | 985 | 851 | 213 | 32 | 4 | 16 | 3 | 2 | 177 | 0 | 37 | 1 | 0 | 3 | 0 | 0 | 14 | 77 | 100 | 1 | 0 | 0 | 0
34 | 345 | 465 | 3.01 | 631 | 849 | 2.97 | 40 | 945 | 1267 | 1028 | 1077 | 990 | 841 | 216 | 32 | 4 | 16 | 3 | 2 | 177 | 0 | 37 | 1 | 0 | 3 | 0 | 0 | 14 | 77 | 100 | 1 | 0 | 0 | 0
32 | 345 | 475 | 3.01 | 631 | 850 | 2.97 | 40 | 944 | 1262 | 1025 | 1078 | 979 | 844 | 217 | 32 | 4 | 16 | 3 | 2 | 177 | 0 | 37 | 1 | 0 | 3 | 0 | 0 | 14 | 77 | 100 | 1 | 0 | 0 | 0
34 | 330 | 465 | 3.01 | 631 | 849 | 2.97 | 40 | 964 | 1259 | 1019 | 1077 | 981 | 843 | 218 | 32 | 4 | 16 | 3 | 2 | 177 | 0 | 37 | 1 | 0 | 3 | 0 | 0 | 14 | 77 | 100 | 1 | 0 | 0 | 0
37 | 345 | 470 | 3.01 | 630 | 849 | 2.97 | 40 | 961 | 1258 | 1020 | 1076 | 980 | 840 | 217 | 32 | 4 | 16 | 3 | 2 | 177 | 0 | 37 | 1 | 0 | 3 | 0 | 0 | 14 | 77 | 100 | 1 | 0 | 0 | 0
35 | 335 | 470 | 3.01 | 631 | 850 | 2.97 | 40 | 961 | 1257 | 1016 | 1070 | 960 | 844 | 215 | 32 | 4 | 16 | 3 | 2 | 177 | 0 | 37 | 1 | 0 | 3 | 0 | 0 | 14 | 77 | 100 | 1 | 0 | 0 | 0
36 | 330 | 470 | 3.01 | 631 | 850 | 2.97 | 40 | 945 | 1259 | 1019 | 1073 | 977 | 848 | 218 | 32 | 4 | 16 | 3 | 2 | 177 | 0 | 37 | 1 | 0 | 3 | 0 | 0 | 14 | 77 | 100 | 1 | 0 | 0 | 0
37 | 370 | 475 | 3.01 | 631 | 850 | 2.97 | 40 | 964 | 1259 | 1025 | 1077 | 983 | 849 | 234 | 32 | 4 | 16 | 3 | 2 | 177 | 0 | 37 | 1 | 0 | 3 | 0 | 0 | 14 | 77 | 100 | 1 | 0 | 0 | 0
37 | 340 | 475 | 3.01 | 630 | 850 | 2.97 | 40 | 951 | 1258 | 1013 | 1080 | 975 | 836 | 232 | 32 | 4 | 16 | 3 | 2 | 177 | 0 | 37 | 1 | 0 | 3 | 0 | 0 | 14 | 77 | 100 | 1 | 0 | 0 | 0
34 | 320 | 460 | 3.01 | 630 | 851 | 2.97 | 40 | 957 | 1255 | 1014 | 1075 | 989 | 849 | 226 | 32 | 4 | 16 | 3 | 2 | 177 | 0 | 37 | 1 | 0 | 3 | 0 | 0 | 14 | 77 | 100 | 1 | 0 | 0 | 0
35 | 340 | 480 | 2.53 | 630 | 854 | 2.49 | 39 | 1013 | 1233 | 1012 | 1089 | 997 | 849 | 203 | 33 | 4 | 18 | 2 | 2 | 177 | 0 | 36 | 0 | 0 | 3 | 0 | 0 | 14 | 76 | 100 | 1 | 0 | 0 | 0
33 | 355 | 480 | 2.53 | 630 | 853 | 2.49 | 39 | 1027 | 1233 | 1010 | 1088 | 997 | 850 | 204 | 33 | 4 | 18 | 2 | 2 | 177 | 0 | 36 | 0 | 0 | 3 | 0 | 0 | 14 | 76 | 100 | 1 | 0 | 0 | 0
35 | 370 | 480 | 2.53 | 630 | 852 | 2.49 | 39 | 1011 | 1240 | 1003 | 1079 | 994 | 850 | 204 | 33 | 4 | 18 | 2 | 2 | 177 | 0 | 36 | 0 | 0 | 3 | 0 | 0 | 14 | 76 | 100 | 1 | 0 | 0 | 0
41 | 310 | 470 | 4.03 | 630 | 854 | 3.96 | 42 | 808 | 1230 | 1007 | 1073 | 974 | 859 | 199 | 33 | 4 | 18 | 2 | 2 | 177 | 0 | 36 | 0 | 0 | 3 | 0 | 0 | 14 | 76 | 100 | 1 | 0 | 0 | 0
37 | 345 | 460 | 4.03 | 632 | 856 | 3.98 | 42 | 802 | 1236 | 1004 | 1071 | 981 | 868 | 202 | 33 | 4 | 18 | 2 | 2 | 177 | 0 | 36 | 0 | 0 | 3 | 0 | 0 | 14 | 76 | 100 | 1 | 0 | 0 | 0
35 | 330 | 470 | 3.51 | 633 | 855 | 3.46 | 42 | 844 | 1222 | 1006 | 1063 | 979 | 868 | 310 | 27 | 3 | 18 | 2 | 2 | 177 | 0 | 36 | 0 | 0 | 3 | 0 | 0 | 21 | 73 | 120 | 2 | 0 | 0 | 0
31 | 340 | 480 | 2.91 | 635 | 851 | 2.87 | 41 | 950 | 1257 | 1008 | 1071 | 979 | 853 | 194 | 27 | 3 | 18 | 2 | 2 | 177 | 0 | 36 | 0 | 0 | 3 | 0 | 0 | 21 | 73 | 120 | 2 | 0 | 0 | 0
35 | 340 | 470 | 2.91 | 633 | 852 | 2.87 | 40 | 952 | 1257 | 1014 | 1078 | 979 | 849 | 195 | 27 | 3 | 18 | 2 | 2 | 177 | 0 | 36 | 0 | 0 | 3 | 0 | 0 | 21 | 73 | 120 | 2 | 0 | 0 | 0
37 | 335 | 470 | 2.91 | 627 | 852 | 2.87 | 40 | 954 | 1256 | 1022 | 1081 | 987 | 850 | 196 | 27 | 3 | 18 | 2 | 2 | 177 | 0 | 36 | 0 | 0 | 3 | 0 | 0 | 21 | 73 | 120 | 2 | 0 | 0 | 0
35 | 340 | 480 | 2.91 | 630 | 850 | 2.87 | 40 | 955 | 1223 | 1006 | 1066 | 974 | 848 | 335 | 27 | 3 | 18 | 2 | 2 | 177 | 0 | 36 | 0 | 0 | 3 | 0 | 0 | 21 | 73 | 120 | 2 | 0 | 0 | 0
34 | 355 | 495 | 2.91 | 627 | 850 | 2.87 | 40 | 949 | 1227 | 1013 | 1078 | 989 | 843 | 344 | 27 | 3 | 18 | 2 | 2 | 177 | 0 | 36 | 0 | 0 | 3 | 0 | 0 | 21 | 73 | 120 | 2 | 0 | 0 | 0
32 | 350 | 490 | 2.91 | 631 | 851 | 2.87 | 40 | 944 | 1225 | 1004 | 1065 | 978 | 848 | 334 | 27 | 3 | 18 | 2 | 2 | 177 | 0 | 36 | 0 | 0 | 3 | 0 | 0 | 21 | 73 | 120 | 2 | 0 | 0 | 0
35 | 350 | 480 | 2.91 | 630 | 851 | 2.87 | 40 | 948 | 1224 | 1002 | 1066 | 978 | 846 | 333 | 27 | 3 | 18 | 2 | 2 | 177 | 0 | 36 | 0 | 0 | 3 | 0 | 0 | 21 | 73 | 120 | 2 | 0 | 0 | 0
36 | 355 | 490 | 2.91 | 629 | 852 | 2.87 | 40 | 948 | 1229 | 1014 | 1073 | 992 | 853 | 341 | 27 | 3 | 18 | 2 | 2 | 177 | 0 | 36 | 0 | 0 | 3 | 0 | 0 | 21 | 73 | 120 | 2 | 0 | 0 | 0
39 | 330 | 465 | 3.83 | 633 | 855 | 3.78 | 42 | 805 | 1225 | 1003 | 1074 | 985 | 858 | 308 | 28 | 3 | 18 | 3 | 1 | 177 | 0 | 34 | 0 | 0 | 3 | 0 | 0 | 16 | 72 | 90 | 1 | 0 | 0 | 0
35 | 330 | 470 | 3.83 | 632 | 855 | 3.78 | 42 | 802 | 1224 | 1001 | 1074 | 983 | 860 | 311 | 28 | 3 | 18 | 3 | 1 | 177 | 0 | 34 | 0 | 0 | 3 | 0 | 0 | 16 | 72 | 90 | 1 | 0 | 0 | 0
35 | 335 | 470 | 3.83 | 631 | 855 | 3.78 | 42 | 803 | 1232 | 1006 | 1076 | 989 | 861 | 234 | 28 | 3 | 18 | 3 | 1 | 177 | 0 | 34 | 0 | 0 | 3 | 0 | 0 | 16 | 72 | 90 | 1 | 0 | 0 | 0
32 | 320 | 465 | 2.02 | 651 | 859 | 1.99 | 39 | 1052 | 1238 | 1003 | 1077 | 1026 | 897 | 165 | 18 | 1 | 2 | 2 | 2 | 177 | 0 | 34 | 0 | 1 | 1 | 0 | 0 | 16 | 52 | 52 | 1 | 0 | 1 | 1
35 | 330 | 470 | 2.02 | 649 | 859 | 1.99 | 39 | 1056 | 1229 | 1002 | 1075 | 1024 | 889 | 164 | 18 | 1 | 2 | 2 | 2 | 177 | 0 | 34 | 0 | 1 | 1 | 0 | 0 | 16 | 52 | 52 | 1 | 0 | 1 | 1
34 | 305 | 450 | 3.02 | 652 | 857 | 2.98 | 41 | 956 | 1235 | 1007 | 1057 | 1006 | 862 | 194 | 18 | 1 | 2 | 2 | 2 | 177 | 0 | 34 | 0 | 1 | 1 | 0 | 0 | 16 | 52 | 52 | 1 | 0 | 1 | 1
37 | 320 | 465 | 3.22 | 631 | 852 | 3.18 | 41 | 884 | 1208 | 991 | 1046 | 982 | 823 | 186 | 27 | 1 | 0 | 0 | 1 | 177 | 0 | 33 | 0 | 0 | 1 | 0 | 0 | 11 | 66 | 49 | 1 | 0 | 1 | 0
42 | 315 | 465 | 3.22 | 630 | 854 | 3.18 | 41 | 883 | 1221 | 997 | 1048 | 985 | 827 | 191 | 27 | 1 | 0 | 0 | 1 | 177 | 0 | 33 | 0 | 0 | 1 | 0 | 0 | 11 | 66 | 49 | 1 | 0 | 1 | 0
40 | 310 | 465 | 3.22 | 630 | 856 | 3.18 | 41 | 875 | 1231 | 1007 | 1051 | 988 | 828 | 189 | 27 | 1 | 0 | 0 | 1 | 177 | 0 | 33 | 0 | 0 | 1 | 0 | 0 | 11 | 66 | 49 | 1 | 0 | 1 | 0
38 | 305 | 460 | 3.22 | 630 | 853 | 3.18 | 41 | 893 | 1224 | 994 | 1048 | 975 | 817 | 193 | 27 | 1 | 0 | 0 | 1 | 177 | 0 | 33 | 0 | 0 | 1 | 0 | 0 | 11 | 66 | 49 | 1 | 0 | 1 | 0
39 | 310 | 460 | 3.22 | 630 | 853 | 3.18 | 41 | 879 | 1229 | 1003 | 1050 | 983 | 825 | 188 | 27 | 1 | 0 | 0 | 1 | 177 | 0 | 33 | 0 | 0 | 1 | 0 | 0 | 11 | 66 | 49 | 1 | 0 | 1 | 0
37 | 310 | 460 | 3.22 | 630 | 853 | 3.18 | 41 | 879 | 1228 | 1000 | 1049 | 971 | 816 | 193 | 27 | 1 | 0 | 0 | 1 | 177 | 0 | 33 | 0 | 0 | 1 | 0 | 0 | 11 | 66 | 49 | 1 | 0 | 1 | 0
37 | 320 | 470 | 3.22 | 631 | 853 | 3.18 | 41 | 881 | 1228 | 1007 | 1049 | 979 | 824 | 187 | 27 | 1 | 0 | 0 | 1 | 177 | 0 | 33 | 0 | 0 | 1 | 0 | 0 | 11 | 66 | 49 | 1 | 0 | 1 | 0
40 | 320 | 465 | 3.22 | 629 | 852 | 3.18 | 41 | 883 | 1232 | 981 | 1037 | 971 | 814 | 191 | 27 | 1 | 0 | 0 | 1 | 177 | 0 | 33 | 0 | 0 | 1 | 0 | 0 | 11 | 66 | 49 | 1 | 0 | 1 | 0
36 | 295 | 440 | 3.02 | 651 | 858 | 2.98 | 41 | 956 | 1249 | 1003 | 1058 | 998 | 836 | 182 | 27 | 1 | 0 | 0 | 1 | 177 | 0 | 33 | 0 | 0 | 1 | 0 | 0 | 11 | 66 | 49 | 1 | 0 | 1 | 0
38 | 305 | 445 | 3.02 | 650 | 858 | 2.98 | 41 | 965 | 1254 | 1024 | 1075 | 1017 | 849 | 181 | 27 | 1 | 0 | 0 | 1 | 177 | 0 | 33 | 0 | 0 | 1 | 0 | 0 | 11 | 66 | 49 | 1 | 0 | 1 | 0
39 | 300 | 445 | 3.02 | 651 | 858 | 2.98 | 41 | 966 | 1246 | 1018 | 1065 | 1004 | 838 | 185 | 27 | 1 | 0 | 0 | 1 | 177 | 0 | 33 | 0 | 0 | 1 | 0 | 0 | 11 | 66 | 49 | 1 | 0 | 1 | 0
38 | 305 | 455 | 3.02 | 651 | 857 | 2.98 | 41 | 954 | 1252 | 1010 | 1062 | 994 | 837 | 179 | 27 | 1 | 0 | 0 | 1 | 177 | 0 | 33 | 0 | 0 | 1 | 0 | 0 | 11 | 66 | 49 | 1 | 0 | 1 | 0
32 | 425 | 545 | 4.4 | 572 | 856 | 4.34 | 44 | 759 | 1232 | 1009 | 1056 | 973 | 858 | 265 | 32 | 6 | 17 | 3 | 3 | 176 | 0 | 65 | 0 | 9 | 3 | 0 | 0 | 25 | 81 | 120 | 3 | 1 | 0 | 0
40 | 335 | 465 | 3.02 | 651 | 860 | 2.98 | 41 | 957 | 1233 | 990 | 1062 | 984 | 886 | 169 | 37 | 0 | 0 | 2 | 1 | 176 | 0 | 42 | 0 | 0 | 1 | 0 | 0 | 25 | 77 | 96 | 1 | 0 | 1 | 1
38 | 355 | 480 | 2.92 | 633 | 860 | 2.88 | 41 | 960 | 1226 | 991 | 1041 | 1022 | 858 | 224 | 55 | 1 | 0 | 1 | 1 | 176 | 0 | 40 | 0 | 1 | 1 | 0 | 0 | 14 | 96 | 63 | 1 | 0 | 1 | 1
36 | 315 | 470 | 4.37 | 610 | 852 | 4.31 | 43 | 754 | 1202 | 985 | 1021 | 964 | 858 | 163 | 17 | 1 | 0 | 2 | 1 | 176 | 0 | 39 | 0 | 0 | 1 | 0 | 0 | 22 | 62 | 102 | 2 | 0 | 1 | 1
36 | 315 | 470 | 4.37 | 609 | 852 | 4.31 | 43 | 769 | 1209 | 990 | 1027 | 967 | 855 | 169 | 17 | 1 | 0 | 2 | 1 | 176 | 0 | 39 | 0 | 0 | 1 | 0 | 0 | 22 | 62 | 102 | 2 | 0 | 1 | 1
37 | 375 | 495 | 2.92 | 635 | 861 | 2.88 | 41 | 953 | 1228 | 982 | 1039 | 1028 | 863 | 263 | 35 | 1 | 0 | 1 | 1 | 176 | 0 | 38 | 0 | 0 | 2 | 0 | 0 | 8 | 76 | 50 | 1 | 0 | 1 | 0
39 | 345 | 450 | 3.02 | 632 | 859 | 2.98 | 40 | 963 | 1215 | 993 | 1045 | 1017 | 856 | 179 | 35 | 1 | 0 | 1 | 1 | 176 | 0 | 38 | 0 | 0 | 2 | 0 | 0 | 8 | 76 | 50 | 1 | 0 | 1 | 0
41 | 345 | 455 | 3.02 | 632 | 859 | 2.98 | 40 | 965 | 1219 | 979 | 1029 | 1020 | 857 | 163 | 35 | 1 | 0 | 1 | 1 | 176 | 0 | 38 | 0 | 0 | 2 | 0 | 0 | 8 | 76 | 50 | 1 | 0 | 1 | 0
33 | 335 | 470 | 3.03 | 635 | 850 | 2.99 | 40 | 955 | 1196 | 969 | 1040 | 971 | 841 | 331 | 30 | 4 | 17 | 1 | 2 | 176 | 0 | 38 | 0 | 0 | 3 | 0 | 0 | 13 | 69 | 90 | 2 | 0 | 0 | 0
37 | 360 | 475 | 3.23 | 630 | 854 | 3.19 | 40 | 898 | 1210 | 988 | 1051 | 984 | 865 | 409 | 30 | 4 | 17 | 1 | 2 | 176 | 0 | 38 | 0 | 0 | 3 | 0 | 0 | 13 | 69 | 90 | 2 | 0 | 0 | 0
39 | 360 | 475 | 3.23 | 634 | 854 | 3.19 | 40 | 898 | 1208 | 989 | 1056 | 982 | 860 | 412 | 30 | 4 | 17 | 1 | 2 | 176 | 0 | 38 | 0 | 0 | 3 | 0 | 0 | 13 | 69 | 90 | 2 | 0 | 0 | 0
34 | 330 | 475 | 3.23 | 633 | 854 | 3.19 | 40 | 916 | 1215 | 983 | 1051 | 982 | 858 | 412 | 30 | 4 | 17 | 1 | 2 | 176 | 0 | 38 | 0 | 0 | 3 | 0 | 0 | 13 | 69 | 90 | 2 | 0 | 0 | 0
36 | 380 | 480 | 3.03 | 633 | 852 | 2.99 | 40 | 953 | 1209 | 998 | 1059 | 985 | 849 | 412 | 30 | 4 | 17 | 1 | 2 | 176 | 0 | 38 | 0 | 0 | 3 | 0 | 0 | 13 | 69 | 90 | 2 | 0 | 0 | 0
34 | 335 | 480 | 4.37 | 614 | 856 | 4.31 | 44 | 752 | 1217 | 1010 | 1047 | 1001 | 863 | 217 | 37 | 1 | 0 | 2 | 1 | 176 | 0 | 36 | 1 | 0 | 2 | 0 | 0 | 21 | 73 | 60 | 2 | 2 | 0 | 1
39 | 320 | 460 | 4.37 | 612 | 855 | 4.31 | 44 | 769 | 1215 | 1013 | 1047 | 987 | 861 | 212 | 37 | 1 | 0 | 2 | 1 | 176 | 0 | 36 | 1 | 0 | 2 | 0 | 0 | 21 | 73 | 60 | 2 | 2 | 0 | 1
36 | 305 | 460 | 4.02 | 631 | 855 | 3.97 | 42 | 797 | 1233 | 992 | 1054 | 1017 | 861 | 215 | 37 | 1 | 0 | 2 | 1 | 176 | 0 | 36 | 1 | 0 | 2 | 0 | 0 | 21 | 73 | 60 | 2 | 2 | 0 | 1
34 | 315 | 445 | 3.02 | 631 | 859 | 2.98 | 41 | 955 | 1231 | 994 | 1027 | 1019 | 865 | 211 | 44 | 1 | 1 | 1 | 1 | 176 | 0 | 35 | 0 | 0 | 2 | 0 | 0 | 13 | 77 | 58 | 1 | 0 | 0 | 0
40 | 370 | 460 | 3.02 | 631 | 860 | 2.98 | 41 | 949 | 1230 | 999 | 1027 | 1019 | 863 | 207 | 44 | 1 | 1 | 1 | 1 | 176 | 0 | 35 | 0 | 0 | 2 | 0 | 0 | 13 | 77 | 58 | 1 | 0 | 0 | 0
38 | 340 | 470 | 4.01 | 629 | 848 | 3.95 | 42 | 808 | 1235 | 1001 | 1053 | 998 | 838 | 175 | 34 | 3 | 16 | 2 | 1 | 176 | 0 | 35 | 0 | 0 | 3 | 0 | 0 | 8 | 73 | 70 | 1 | 0 | 0 | 0
34 | 335 | 475 | 2.51 | 630 | 851 | 2.47 | 39 | 1016 | 1253 | 1007 | 1074 | 989 | 854 | 175 | 34 | 3 | 16 | 2 | 1 | 176 | 0 | 35 | 0 | 0 | 3 | 0 | 0 | 8 | 73 | 70 | 1 | 0 | 0 | 0
36 | 360 | 510 | 4.02 | 621 | 854 | 3.97 | 42 | 807 | 1220 | 1016 | 1064 | 983 | 853 | 471 | 33 | 5 | 16 | 2 | 1 | 175 | 0 | 67 | 0 | 2 | 3 | 0 | 0 | 13 | 79 | 90 | 3 | 1 | 0 | 0
32 | 350 | 505 | 4.02 | 622 | 855 | 3.97 | 42 | 816 | 1221 | 1031 | 1077 | 994 | 860 | 471 | 33 | 5 | 16 | 2 | 1 | 175 | 0 | 67 | 0 | 2 | 3 | 0 | 0 | 13 | 79 | 90 | 3 | 1 | 0 | 0
42 | 335 | 460 | 3.02 | 629 | 859 | 2.98 | 40 | 965 | 1209 | 988 | 1049 | 956 | 856 | 393 | 45 | 1 | 0 | 1 | 1 | 175 | 0 | 39 | 0 | 0 | 1 | 0 | 0 | 20 | 63 | 71 | 1 | 0 | 1 | 0
35 | 320 | 480 | 4.4 | 611 | 854 | 4.34 | 43 | 748 | 1191 | 967 | 1022 | 978 | 850 | 166 | 32 | 2 | 0 | 1 | 2 | 175 | 0 | 38 | 0 | 0 | 2 | 0 | 0 | 20 | 82 | 148 | 1 | 1 | 1 | 1
34 | 345 | 465 | 3.01 | 631 | 853 | 2.97 | 40 | 949 | 1243 | 1016 | 1073 | 983 | 867 | 221 | 34 | 3 | 17 | 2 | 2 | 175 | 0 | 38 | 0 | 0 | 3 | 0 | 0 | 13 | 80 | 70 | 1 | 0 | 0 | 0
36 | 345 | 470 | 3.01 | 631 | 853 | 2.97 | 40 | 947 | 1237 | 1006 | 1065 | 980 | 859 | 221 | 34 | 3 | 17 | 2 | 2 | 175 | 0 | 38 | 0 | 0 | 3 | 0 | 0 | 13 | 80 | 70 | 1 | 0 | 0 | 0
34 | 355 | 475 | 2.91 | 625 | 854 | 2.87 | 40 | 954 | 1241 | 1012 | 1072 | 997 | 863 | 288 | 34 | 3 | 17 | 2 | 2 | 175 | 0 | 38 | 0 | 0 | 3 | 0 | 0 | 13 | 80 | 70 | 1 | 0 | 0 | 0
37 | 345 | 480 | 2.91 | 631 | 853 | 2.87 | 40 | 952 | 1245 | 1020 | 1079 | 991 | 846 | 210 | 34 | 4 | 16 | 2 | 1 | 175 | 0 | 37 | 0 | 0 | 3 | 0 | 0 | 12 | 79 | 80 | 1 | 0 | 0 | 0
31 | 340 | 495 | 2.91 | 630 | 853 | 2.87 | 40 | 964 | 1247 | 1003 | 1063 | 981 | 842 | 168 | 34 | 4 | 16 | 2 | 1 | 175 | 0 | 37 | 0 | 0 | 3 | 0 | 0 | 12 | 79 | 80 | 1 | 0 | 0 | 0
39 | 365 | 480 | 3.03 | 630 | 851 | 2.99 | 40 | 948 | 1213 | 947 | 1038 | 979 | 844 | 237 | 26 | 4 | 16 | 3 | 2 | 175 | 0 | 37 | 0 | 0 | 5 | 0 | 0 | 17 | 74 | 90 | 0 | 0 | 0 | 0
35 | 365 | 475 | 3.03 | 631 | 852 | 2.99 | 40 | 953 | 1223 | 965 | 1051 | 982 | 845 | 198 | 26 | 4 | 16 | 3 | 2 | 175 | 0 | 37 | 0 | 0 | 5 | 0 | 0 | 17 | 74 | 90 | 0 | 0 | 0 | 0
35 | 360 | 480 | 3.03 | 633 | 852 | 2.99 | 40 | 953 | 1234 | 955 | 1042 | 987 | 848 | 196 | 26 | 4 | 16 | 3 | 2 | 175 | 0 | 37 | 0 | 0 | 5 | 0 | 0 | 17 | 74 | 90 | 0 | 0 | 0 | 0
35 | 360 | 475 | 3.03 | 632 | 855 | 2.99 | 40 | 954 | 1225 | 986 | 1062 | 981 | 854 | 189 | 26 | 4 | 16 | 3 | 2 | 175 | 0 | 37 | 0 | 0 | 5 | 0 | 0 | 17 | 74 | 90 | 0 | 0 | 0 | 0
34 | 325 | 470 | 2.02 | 650 | 858 | 1.99 | 39 | 1060 | 1239 | 999 | 1075 | 1024 | 883 | 164 | 36 | 1 | 0 | 2 | 2 | 175 | 0 | 37 | 0 | 1 | 2 | 0 | 0 | 19 | 52 | 54 | 1 | 0 | 1 | 1
35 | 325 | 465 | 2.02 | 650 | 859 | 1.99 | 39 | 1061 | 1239 | 1001 | 1075 | 1021 | 889 | 162 | 36 | 1 | 0 | 2 | 2 | 175 | 0 | 37 | 0 | 1 | 2 | 0 | 0 | 19 | 52 | 54 | 1 | 0 | 1 | 1
34 | 330 | 470 | 2.02 | 650 | 859 | 1.99 | 39 | 1061 | 1231 | 993 | 1073 | 1023 | 890 | 162 | 36 | 1 | 0 | 2 | 2 | 175 | 0 | 37 | 0 | 1 | 2 | 0 | 0 | 19 | 52 | 54 | 1 | 0 | 1 | 1
34 | 330 | 470 | 2.02 | 650 | 859 | 1.99 | 39 | 1061 | 1233 | 994 | 1074 | 1018 | 890 | 160 | 36 | 1 | 0 | 2 | 2 | 175 | 0 | 37 | 0 | 1 | 2 | 0 | 0 | 19 | 52 | 54 | 1 | 0 | 1 | 1
38 | 310 | 455 | 4.4 | 611 | 848 | 4.34 | 43 | 764 | 1200 | 966 | 1019 | 982 | 838 | 160 | 42 | 0 | 0 | 2 | 2 | 175 | 0 | 36 | 0 | 0 | 2 | 0 | 0 | 21 | 53 | 55 | 2 | 1 | 0 | 1
39 | 300 | 455 | 4.4 | 610 | 848 | 4.34 | 43 | 755 | 1199 | 968 | 1025 | 982 | 838 | 160 | 42 | 0 | 0 | 2 | 2 | 175 | 0 | 36 | 0 | 0 | 2 | 0 | 0 | 21 | 53 | 55 | 2 | 1 | 0 | 1
39 | 305 | 450 | 4.4 | 613 | 849 | 4.34 | 43 | 760 | 1209 | 978 | 1027 | 987 | 838 | 161 | 42 | 0 | 0 | 2 | 2 | 175 | 0 | 36 | 0 | 0 | 2 | 0 | 0 | 21 | 53 | 55 | 2 | 1 | 0 | 1
36 | 355 | 480 | 3.03 | 634 | 855 | 2.99 | 41 | 953 | 1232 | 1001 | 1080 | 986 | 860 | 266 | 29 | 4 | 18 | 2 | 2 | 175 | 0 | 35 | 0 | 0 | 3 | 0 | 0 | 15 | 79 | 100 | 1 | 0 | 0 | 0
34 | 340 | 480 | 2.63 | 630 | 852 | 2.59 | 39 | 988 | 1234 | 1004 | 1062 | 977 | 856 | 264 | 60 | 3 | 14 | 2 | 2 | 175 | 0 | 35 | 0 | 0 | 3 | 0 | 0 | 11 | 63 | 80 | 2 | 0 | 0 | 0
34 | 385 | 485 | 2.63 | 625 | 853 | 2.59 | 39 | 975 | 1224 | 1002 | 1072 | 979 | 857 | 270 | 60 | 3 | 14 | 2 | 2 | 175 | 0 | 35 | 0 | 0 | 3 | 0 | 0 | 11 | 63 | 80 | 2 | 0 | 0 | 0
37 | 360 | 485 | 2.03 | 630 | 852 | 2 | 39 | 1061 | 1220 | 1009 | 1074 | 998 | 856 | 297 | 60 | 3 | 14 | 2 | 2 | 175 | 0 | 35 | 0 | 0 | 3 | 0 | 0 | 11 | 63 | 80 | 2 | 0 | 0 | 0
39 | 375 | 490 | 2.53 | 627 | 854 | 2.49 | 39 | 1016 | 1223 | 988 | 1066 | 997 | 855 | 307 | 60 | 3 | 14 | 2 | 2 | 175 | 0 | 35 | 0 | 0 | 3 | 0 | 0 | 11 | 63 | 80 | 2 | 0 | 0 | 0
38 | 315 | 460 | 4.01 | 628 | 852 | 3.96 | 42 | 798 | 1250 | 1012 | 1085 | 993 | 849 | 246 | 24 | 3 | 17 | 2 | 1 | 175 | 0 | 34 | 0 | 0 | 3 | 0 | 0 | 12 | 60 | 70 | 1 | 0 | 0 | 0
34 | 365 | 495 | 2.84 | 621 | 871 | 2.8 | 40 | 997 | 1215 | 989 | 1054 | 1006 | 863 | 202 | 46 | 1 | 0 | 2 | 1 | 174 | 16 | 84 | 0 | 0 | 2 | 0 | 0 | 20 | 20 | 38 | 17 | 1 | 1 | 1
33 | 380 | 500 | 2.94 | 620 | 853 | 2.9 | 41 | 961 | 1212 | 994 | 1053 | 1009 | 838 | 204 | 46 | 1 | 0 | 2 | 1 | 174 | 16 | 84 | 0 | 0 | 2 | 0 | 0 | 20 | 20 | 38 | 17 | 1 | 1 | 1
31 | 375 | 495 | 2.94 | 620 | 853 | 2.9 | 40 | 947 | 1210 | 992 | 1055 | 994 | 841 | 205 | 46 | 1 | 0 | 2 | 1 | 174 | 16 | 84 | 0 | 0 | 2 | 0 | 0 | 20 | 20 | 38 | 17 | 1 | 1 | 1
36 | 370 | 495 | 2.84 | 621 | 873 | 2.8 | 40 | 987 | 1218 | 989 | 1052 | 1006 | 870 | 206 | 46 | 1 | 0 | 2 | 1 | 174 | 16 | 84 | 0 | 0 | 2 | 0 | 0 | 20 | 20 | 38 | 17 | 1 | 1 | 1
38 | 360 | 490 | 2.84 | 622 | 870 | 2.8 | 40 | 986 | 1215 | 990 | 1053 | 1002 | 860 | 201 | 46 | 1 | 0 | 2 | 1 | 174 | 16 | 84 | 0 | 0 | 2 | 0 | 0 | 20 | 20 | 38 | 17 | 1 | 1 | 1
33 | 360 | 480 | 2.84 | 621 | 869 | 2.8 | 39 | 996 | 1220 | 995 | 1054 | 1003 | 864 | 205 | 46 | 1 | 0 | 2 | 1 | 174 | 16 | 84 | 0 | 0 | 2 | 0 | 0 | 20 | 20 | 38 | 17 | 1 | 1 | 1
34 | 365 | 485 | 2.84 | 621 | 869 | 2.8 | 39 | 981 | 1222 | 995 | 1054 | 1007 | 863 | 204 | 46 | 1 | 0 | 2 | 1 | 174 | 16 | 84 | 0 | 0 | 2 | 0 | 0 | 20 | 20 | 38 | 17 | 1 | 1 | 1
31 | 365 | 490 | 2.84 | 621 | 870 | 2.8 | 39 | 983 | 1225 | 995 | 1054 | 1002 | 865 | 202 | 46 | 1 | 0 | 2 | 1 | 174 | 16 | 84 | 0 | 0 | 2 | 0 | 0 | 20 | 20 | 38 | 17 | 1 | 1 | 1
33 | 365 | 485 | 2.84 | 620 | 870 | 2.8 | 40 | 983 | 1228 | 997 | 1055 | 1009 | 864 | 201 | 46 | 1 | 0 | 2 | 1 | 174 | 16 | 84 | 0 | 0 | 2 | 0 | 0 | 20 | 20 | 38 | 17 | 1 | 1 | 1
32 | 370 | 490 | 2.84 | 620 | 870 | 2.8 | 40 | 983 | 1230 | 1000 | 1057 | 991 | 866 | 200 | 46 | 1 | 0 | 2 | 1 | 174 | 16 | 84 | 0 | 0 | 2 | 0 | 0 | 20 | 20 | 38 | 17 | 1 | 1 | 1
36 | 350 | 495 | 2.84 | 620 | 871 | 2.8 | 38 | 977 | 1219 | 1001 | 1068 | 1021 | 858 | 198 | 46 | 1 | 0 | 2 | 1 | 174 | 16 | 84 | 0 | 0 | 2 | 0 | 0 | 20 | 20 | 38 | 17 | 1 | 1 | 1
37 | 335 | 470 | 2.84 | 621 | 870 | 2.8 | 39 | 986 | 1212 | 1004 | 1061 | 1017 | 851 | 202 | 46 | 1 | 0 | 2 | 1 | 174 | 16 | 84 | 0 | 0 | 2 | 0 | 0 | 20 | 20 | 38 | 17 | 1 | 1 | 1
37 | 435 | 540 | 4.38 | 575 | 856 | 4.32 | 43 | 747 | 1227 | 965 | 1020 | 966 | 855 | 190 | 25 | 0 | 5 | 2 | 1 | 174 | 0 | 64 | 1 | 6 | 2 | 0 | 0 | 18 | 81 | 80 | 8 | 0 | 0 | 0
36 | 440 | 540 | 4.38 | 577 | 856 | 4.32 | 43 | 749 | 1224 | 981 | 1035 | 966 | 860 | 192 | 25 | 0 | 5 | 2 | 1 | 174 | 0 | 64 | 1 | 6 | 2 | 0 | 0 | 18 | 81 | 80 | 8 | 0 | 0 | 0
33 | 435 | 540 | 4.38 | 577 | 856 | 4.32 | 43 | 769 | 1226 | 973 | 1026 | 965 | 859 | 195 | 25 | 0 | 5 | 2 | 1 | 174 | 0 | 64 | 1 | 6 | 2 | 0 | 0 | 18 | 81 | 80 | 8 | 0 | 0 | 0
36 | 330 | 455 | 3.02 | 650 | 850 | 2.98 | 40 | 890 | 1228 | 990 | 1061 | 978 | 844 | 170 | 14 | 1 | 0 | 1 | 2 | 174 | 0 | 38 | 0 | 0 | 2 | 0 | 0 | 20 | 85 | 118 | 1 | 2 | 1 | 0
38 | 330 | 460 | 3.02 | 650 | 850 | 2.98 | 40 | 903 | 1226 | 1001 | 1066 | 981 | 845 | 166 | 14 | 1 | 0 | 1 | 2 | 174 | 0 | 38 | 0 | 0 | 2 | 0 | 0 | 20 | 85 | 118 | 1 | 2 | 1 | 0
37 | 335 | 460 | 3.02 | 650 | 851 | 2.98 | 40 | 888 | 1234 | 999 | 1061 | 976 | 850 | 167 | 14 | 1 | 0 | 1 | 2 | 174 | 0 | 38 | 0 | 0 | 2 | 0 | 0 | 20 | 85 | 118 | 1 | 2 | 1 | 0
35 | 330 | 465 | 3.02 | 650 | 852 | 2.98 | 40 | 891 | 1233 | 1009 | 1071 | 986 | 846 | 168 | 14 | 1 | 0 | 1 | 2 | 174 | 0 | 38 | 0 | 0 | 2 | 0 | 0 | 20 | 85 | 118 | 1 | 2 | 1 | 0
39 | 330 | 460 | 3.02 | 651 | 852 | 2.98 | 40 | 885 | 1232 | 1010 | 1064 | 981 | 852 | 170 | 14 | 1 | 0 | 1 | 2 | 174 | 0 | 38 | 0 | 0 | 2 | 0 | 0 | 20 | 85 | 118 | 1 | 2 | 1 | 0
37 | 335 | 465 | 3.02 | 651 | 851 | 2.98 | 40 | 889 | 1232 | 1009 | 1073 | 985 | 846 | 168 | 14 | 1 | 0 | 1 | 2 | 174 | 0 | 38 | 0 | 0 | 2 | 0 | 0 | 20 | 85 | 118 | 1 | 2 | 1 | 0
38 | 330 | 455 | 3.02 | 650 | 850 | 2.98 | 40 | 904 | 1229 | 1005 | 1070 | 981 | 841 | 167 | 14 | 1 | 0 | 1 | 2 | 174 | 0 | 38 | 0 | 0 | 2 | 0 | 0 | 20 | 85 | 118 | 1 | 2 | 1 | 0
35 | 335 | 460 | 3.02 | 651 | 852 | 2.98 | 40 | 884 | 1230 | 1010 | 1072 | 988 | 845 | 167 | 14 | 1 | 0 | 1 | 2 | 174 | 0 | 38 | 0 | 0 | 2 | 0 | 0 | 20 | 85 | 118 | 1 | 2 | 1 | 0
32 | 370 | 485 | 3.01 | 630 | 851 | 2.97 | 41 | 946 | 1239 | 1005 | 1047 | 976 | 857 | 194 | 33 | 3 | 17 | 2 | 2 | 174 | 0 | 37 | 0 | 0 | 3 | 0 | 0 | 15 | 72 | 130 | 1 | 0 | 0 | 0
29 | 365 | 495 | 3.01 | 630 | 850 | 2.97 | 40 | 943 | 1237 | 1006 | 1054 | 979 | 852 | 192 | 33 | 3 | 17 | 2 | 2 | 174 | 0 | 37 | 0 | 0 | 3 | 0 | 0 | 15 | 72 | 130 | 1 | 0 | 0 | 0
34 | 370 | 495 | 2.51 | 633 | 850 | 2.47 | 39 | 1015 | 1247 | 1035 | 1078 | 985 | 846 | 224 | 32 | 4 | 17 | 5 | 2 | 174 | 0 | 36 | 1 | 0 | 3 | 0 | 0 | 18 | 75 | 100 | 1 | 0 | 0 | 0
34 | 390 | 495 | 2.51 | 634 | 851 | 2.47 | 39 | 1014 | 1247 | 1028 | 1073 | 975 | 847 | 226 | 32 | 4 | 17 | 5 | 2 | 174 | 0 | 36 | 1 | 0 | 3 | 0 | 0 | 18 | 75 | 100 | 1 | 0 | 0 | 0
38 | 365 | 490 | 2.51 | 625 | 850 | 2.47 | 39 | 1008 | 1246 | 1026 | 1067 | 980 | 837 | 200 | 32 | 4 | 17 | 5 | 2 | 174 | 0 | 36 | 1 | 0 | 3 | 0 | 0 | 18 | 75 | 100 | 1 | 0 | 0 | 0
39 | 355 | 485 | 4.01 | 632 | 854 | 3.96 | 42 | 800 | 1218 | 1013 | 1069 | 982 | 861 | 356 | 25 | 4 | 17 | 5 | 2 | 174 | 0 | 36 | 1 | 0 | 3 | 0 | 0 | 15 | 74 | 70 | 0 | 0 | 0 | 0
38 | 385 | 490 | 4.01 | 631 | 854 | 3.96 | 42 | 798 | 1215 | 997 | 1054 | 977 | 856 | 357 | 25 | 4 | 17 | 5 | 2 | 174 | 0 | 36 | 1 | 0 | 3 | 0 | 0 | 15 | 74 | 70 | 0 | 0 | 0 | 0
39 | 340 | 470 | 3.03 | 630 | 851 | 2.99 | 40 | 964 | 1203 | 986 | 1056 | 992 | 846 | 411 | 29 | 2 | 18 | 2 | 1 | 174 | 0 | 36 | 0 | 0 | 3 | 0 | 0 | 16 | 63 | 90 | 3 | 0 | 0 | 0
37 | 345 | 465 | 3.03 | 638 | 851 | 2.99 | 40 | 950 | 1202 | 985 | 1052 | 986 | 841 | 414 | 29 | 2 | 18 | 2 | 1 | 174 | 0 | 36 | 0 | 0 | 3 | 0 | 0 | 16 | 63 | 90 | 3 | 0 | 0 | 0
32 | 465 | 575 | 4.38 | 580 | 859 | 4.32 | 43 | 751 | 1230 | 1002 | 1048 | 988 | 869 | 179 | 30 | 0 | 5 | 2 | 2 | 173 | 0 | 65 | 1 | 11 | 3 | 0 | 0 | 16 | 82 | 80 | 7 | 0 | 0 | 0
35 | 475 | 575 | 4.38 | 577 | 858 | 4.32 | 43 | 743 | 1235 | 994 | 1043 | 988 | 866 | 179 | 30 | 0 | 5 | 2 | 2 | 173 | 0 | 65 | 1 | 11 | 3 | 0 | 0 | 16 | 82 | 80 | 7 | 0 | 0 | 0
33 | 460 | 575 | 4.38 | 579 | 859 | 4.32 | 43 | 747 | 1229 | 1002 | 1052 | 990 | 871 | 180 | 30 | 0 | 5 | 2 | 2 | 173 | 0 | 65 | 1 | 11 | 3 | 0 | 0 | 16 | 82 | 80 | 7 | 0 | 0 | 0
32 | 475 | 575 | 4.38 | 578 | 858 | 4.32 | 43 | 746 | 1235 | 989 | 1042 | 991 | 866 | 180 | 30 | 0 | 5 | 2 | 2 | 173 | 0 | 65 | 1 | 11 | 3 | 0 | 0 | 16 | 82 | 80 | 7 | 0 | 0 | 0
33 | 390 | 495 | 2.91 | 627 | 847 | 2.88 | 44 | 904 | 1219 | 1022 | 1063 | 985 | 874 | 360 | 34 | 5 | 16 | 2 | 3 | 173 | 0 | 39 | 0 | 1 | 3 | 0 | 0 | 20 | 88 | 80 | 3 | 0 | 0 | 0
31 | 355 | 485 | 2.91 | 630 | 856 | 2.87 | 43 | 848 | 1224 | 996 | 1063 | 1007 | 876 | 402 | 30 | 4 | 17 | 2 | 2 | 173 | 0 | 39 | 1 | 1 | 5 | 0 | 0 | 11 | 72 | 100 | 2 | 0 | 0 | 0
32 | 415 | 520 | 2.91 | 628 | 857 | 2.87 | 43 | 851 | 1229 | 991 | 1062 | 1008 | 878 | 392 | 30 | 4 | 17 | 2 | 2 | 173 | 0 | 39 | 1 | 1 | 5 | 0 | 0 | 11 | 72 | 100 | 2 | 0 | 0 | 0
33 | 360 | 485 | 2.51 | 627 | 850 | 2.47 | 39 | 908 | 1222 | 1004 | 1078 | 993 | 842 | 483 | 30 | 4 | 17 | 2 | 2 | 173 | 0 | 39 | 1 | 1 | 5 | 0 | 0 | 11 | 72 | 100 | 2 | 0 | 0 | 0
35 | 375 | 490 | 2.51 | 627 | 850 | 2.47 | 39 | 924 | 1224 | 1003 | 1065 | 994 | 844 | 505 | 30 | 4 | 17 | 2 | 2 | 173 | 0 | 39 | 1 | 1 | 5 | 0 | 0 | 11 | 72 | 100 | 2 | 0 | 0 | 0
37 | 360 | 480 | 2.92 | 630 | 857 | 2.88 | 43 | 981 | 1239 | 1020 | 1050 | 988 | 862 | 167 | 34 | 1 | 0 | 2 | 1 | 173 | 0 | 38 | 0 | 0 | 2 | 0 | 0 | 13 | 89 | 94 | 1 | 0 | 1 | 1
34 | 355 | 475 | 2.92 | 630 | 857 | 2.88 | 43 | 961 | 1243 | 1021 | 1052 | 988 | 857 | 170 | 34 | 1 | 0 | 2 | 1 | 173 | 0 | 38 | 0 | 0 | 2 | 0 | 0 | 13 | 89 | 94 | 1 | 0 | 1 | 1
37 | 395 | 485 | 2.92 | 630 | 857 | 2.88 | 43 | 973 | 1243 | 1008 | 1048 | 982 | 856 | 175 | 34 | 1 | 0 | 2 | 1 | 173 | 0 | 38 | 0 | 0 | 2 | 0 | 0 | 13 | 89 | 94 | 1 | 0 | 1 | 1
34 | 370 | 475 | 2.92 | 630 | 857 | 2.88 | 43 | 973 | 1243 | 1009 | 1048 | 984 | 855 | 174 | 34 | 1 | 0 | 2 | 1 | 173 | 0 | 38 | 0 | 0 | 2 | 0 | 0 | 13 | 89 | 94 | 1 | 0 | 1 | 1
36 | 350 | 480 | 3.02 | 630 | 851 | 2.98 | 40 | 964 | 1214 | 974 | 1035 | 976 | 847 | 180 | 37 | 4 | 11 | 2 | 2 | 173 | 0 | 35 | 1 | 0 | 3 | 0 | 0 | 17 | 65 | 100 | 1 | 0 | 0 | 0
43 | 305 | 425 | 3.01 | 634 | 855 | 2.97 | 43 | 951 | 1250 | 1033 | 1085 | 1000 | 883 | 352 | 44 | 3 | 20 | 2 | 2 | 173 | 0 | 32 | 0 | 2 | 3 | 0 | 0 | 10 | 85 | 120 | 2 | 0 | 0 | 0
37 | 310 | 435 | 2.91 | 635 | 851 | 2.87 | 40 | 952 | 1240 | 1030 | 1081 | 988 | 851 | 249 | 44 | 3 | 20 | 2 | 2 | 173 | 0 | 32 | 0 | 2 | 3 | 0 | 0 | 10 | 85 | 120 | 2 | 0 | 0 | 0
38 | 330 | 460 | 2.92 | 635 | 860 | 2.88 | 40 | 954 | 1228 | 994 | 1053 | 999 | 865 | 258 | 39 | 1 | 1 | 2 | 1 | 172 | 0 | 45 | 0 | 0 | 2 | 0 | 0 | 20 | 79 | 122 | 1 | 0 | 1 | 1
38 | 340 | 450 | 2.02 | 650 | 851 | 1.99 | 39 | 1061 | 1243 | 992 | 1063 | 1034 | 839 | 169 | 28 | 1 | 0 | 2 | 2 | 172 | 0 | 42 | 0 | 1 | 2 | 0 | 0 | 19 | 85 | 48 | 2 | 0 | 1 | 1
36 | 335 | 460 | 4.02 | 634 | 855 | 3.97 | 43 | 816 | 1230 | 1022 | 1046 | 1000 | 860 | 204 | 28 | 1 | 0 | 2 | 2 | 172 | 0 | 42 | 0 | 1 | 2 | 0 | 0 | 19 | 85 | 48 | 2 | 0 | 1 | 1
35 | 340 | 460 | 4.02 | 634 | 853 | 3.97 | 43 | 806 | 1231 | 1021 | 1050 | 991 | 855 | 202 | 28 | 1 | 0 | 2 | 2 | 172 | 0 | 42 | 0 | 1 | 2 | 0 | 0 | 19 | 85 | 48 | 2 | 0 | 1 | 1
38 | 350 | 455 | 3.02 | 650 | 858 | 2.98 | 41 | 952 | 1207 | 972 | 1048 | 1008 | 870 | 170 | 28 | 1 | 0 | 2 | 2 | 172 | 0 | 42 | 0 | 1 | 2 | 0 | 0 | 19 | 85 | 48 | 2 | 0 | 1 | 1
36 | 345 | 470 | 2.92 | 631 | 857 | 2.88 | 43 | 962 | 1229 | 998 | 1037 | 980 | 855 | 167 | 48 | 1 | 0 | 1 | 1 | 172 | 0 | 38 | 0 | 0 | 2 | 0 | 0 | 13 | 97 | 84 | 1 | 0 | 1 | 1
36 | 395 | 490 | 2.92 | 630 | 857 | 2.88 | 43 | 966 | 1236 | 1011 | 1040 | 988 | 859 | 166 | 48 | 1 | 0 | 1 | 1 | 172 | 0 | 38 | 0 | 0 | 2 | 0 | 0 | 13 | 97 | 84 | 1 | 0 | 1 | 1
33 | 370 | 485 | 2.92 | 627 | 853 | 2.88 | 43 | 975 | 1211 | 991 | 1022 | 978 | 855 | 213 | 48 | 1 | 0 | 1 | 1 | 172 | 0 | 38 | 0 | 0 | 2 | 0 | 0 | 13 | 97 | 84 | 1 | 0 | 1 | 1
36 | 365 | 485 | 2.92 | 629 | 850 | 2.88 | 43 | 973 | 1217 | 987 | 1026 | 980 | 843 | 213 | 48 | 1 | 0 | 1 | 1 | 172 | 0 | 38 | 0 | 0 | 2 | 0 | 0 | 13 | 97 | 84 | 1 | 0 | 1 | 1
32 | 370 | 475 | 3.02 | 630 | 851 | 2.98 | 40 | 964 | 1202 | 962 | 1021 | 962 | 854 | 180 | 41 | 3 | 8 | 2 | 1 | 172 | 0 | 37 | 1 | 0 | 3 | 0 | 0 | 25 | 74 | 130 | 1 | 0 | 0 | 0
37 | 360 | 475 | 3.02 | 631 | 853 | 2.98 | 40 | 953 | 1204 | 962 | 1021 | 975 | 862 | 180 | 41 | 3 | 8 | 2 | 1 | 172 | 0 | 37 | 1 | 0 | 3 | 0 | 0 | 25 | 74 | 130 | 1 | 0 | 0 | 0
35 | 365 | 475 | 3.02 | 631 | 852 | 2.98 | 40 | 964 | 1206 | 950 | 1017 | 971 | 857 | 180 | 41 | 3 | 8 | 2 | 1 | 172 | 0 | 37 | 1 | 0 | 3 | 0 | 0 | 25 | 74 | 130 | 1 | 0 | 0 | 0
35 | 320 | 465 | 3.02 | 631 | 851 | 2.98 | 40 | 964 | 1197 | 936 | 1003 | 963 | 853 | 183 | 41 | 3 | 8 | 2 | 1 | 172 | 0 | 37 | 1 | 0 | 3 | 0 | 0 | 25 | 74 | 130 | 1 | 0 | 0 | 0
39 | 315 | 440 | 3.02 | 651 | 859 | 2.98 | 40 | 951 | 1235 | 1008 | 1054 | 999 | 866 | 207 | 41 | 1 | 0 | 2 | 1 | 172 | 0 | 37 | 0 | 1 | 1 | 0 | 0 | 21 | 70 | 79 | 1 | 1 | 2 | 1
33 | 320 | 460 | 3.22 | 631 | 858 | 3.18 | 41 | 885 | 1233 | 1008 | 1060 | 1025 | 869 | 197 | 41 | 1 | 0 | 2 | 1 | 172 | 0 | 37 | 0 | 1 | 1 | 0 | 0 | 21 | 70 | 79 | 1 | 1 | 2 | 1
34 | 315 | 450 | 3.22 | 631 | 859 | 3.18 | 41 | 879 | 1234 | 1002 | 1062 | 1019 | 870 | 207 | 41 | 1 | 0 | 2 | 1 | 172 | 0 | 37 | 0 | 1 | 1 | 0 | 0 | 21 | 70 | 79 | 1 | 1 | 2 | 1
37 | 320 | 460 | 3.22 | 631 | 859 | 3.18 | 41 | 884 | 1231 | 1005 | 1059 | 1014 | 868 | 195 | 41 | 1 | 0 | 2 | 1 | 172 | 0 | 37 | 0 | 1 | 1 | 0 | 0 | 21 | 70 | 79 | 1 | 1 | 2 | 1
31 | 345 | 490 | 3.01 | 631 | 850 | 2.97 | 40 | 964 | 1230 | 995 | 1060 | 968 | 846 | 158 | 25 | 4 | 18 | 3 | 2 | 172 | 0 | 37 | 0 | 0 | 5 | 0 | 0 | 16 | 68 | 90 | 0 | 0 | 0 | 0
33 | 350 | 475 | 3.01 | 630 | 850 | 2.97 | 40 | 947 | 1246 | 1018 | 1075 | 975 | 844 | 164 | 25 | 4 | 18 | 3 | 2 | 172 | 0 | 37 | 0 | 0 | 5 | 0 | 0 | 16 | 68 | 90 | 0 | 0 | 0 | 0
31 | 335 | 475 | 3.01 | 632 | 850 | 2.97 | 40 | 949 | 1245 | 1012 | 1075 | 979 | 846 | 164 | 25 | 4 | 18 | 3 | 2 | 172 | 0 | 37 | 0 | 0 | 5 | 0 | 0 | 16 | 68 | 90 | 0 | 0 | 0 | 0
34 | 335 | 485 | 3.01 | 630 | 850 | 2.97 | 40 | 941 | 1204 | 981 | 1039 | 960 | 853 | 180 | 25 | 4 | 18 | 3 | 2 | 172 | 0 | 37 | 0 | 0 | 5 | 0 | 0 | 16 | 68 | 90 | 0 | 0 | 0 | 0
32 | 375 | 485 | 3.01 | 627 | 849 | 2.97 | 40 | 940 | 1208 | 960 | 1026 | 957 | 856 | 180 | 25 | 4 | 18 | 3 | 2 | 172 | 0 | 37 | 0 | 0 | 5 | 0 | 0 | 16 | 68 | 90 | 0 | 0 | 0 | 0
33 | 355 | 490 | 3.01 | 630 | 845 | 2.97 | 40 | 960 | 1196 | 994 | 1057 | 959 | 838 | 160 | 25 | 4 | 18 | 3 | 2 | 172 | 0 | 37 | 0 | 0 | 5 | 0 | 0 | 16 | 68 | 90 | 0 | 0 | 0 | 0
31 | 345 | 485 | 3.01 | 628 | 846 | 2.97 | 41 | 945 | 1206 | 956 | 1016 | 950 | 847 | 160 | 25 | 4 | 18 | 3 | 2 | 172 | 0 | 37 | 0 | 0 | 5 | 0 | 0 | 16 | 68 | 90 | 0 | 0 | 0 | 0
34 | 345 | 490 | 3.01 | 629 | 849 | 2.97 | 40 | 963 | 1196 | 967 | 1033 | 953 | 843 | 162 | 25 | 4 | 18 | 3 | 2 | 172 | 0 | 37 | 0 | 0 | 5 | 0 | 0 | 16 | 68 | 90 | 0 | 0 | 0 | 0
38 | 365 | 495 | 2.92 | 633 | 857 | 2.88 | 43 | 974 | 1246 | 987 | 1050 | 999 | 867 | 206 | 48 | 1 | 0 | 1 | 2 | 172 | 0 | 36 | 0 | 0 | 2 | 0 | 0 | 24 | 79 | 68 | 1 | 0 | 1 | 0
33 | 370 | 475 | 2.53 | 630 | 853 | 2.49 | 39 | 1016 | 1222 | 993 | 1063 | 994 | 852 | 313 | 28 | 4 | 16 | 4 | 3 | 172 | 0 | 36 | 0 | 0 | 5 | 0 | 0 | 12 | 67 | 100 | 0 | 0 | 0 | 0
32 | 365 | 480 | 2.53 | 632 | 853 | 2.49 | 39 | 1027 | 1239 | 996 | 1077 | 985 | 850 | 234 | 28 | 4 | 16 | 4 | 3 | 172 | 0 | 36 | 0 | 0 | 5 | 0 | 0 | 12 | 67 | 100 | 0 | 0 | 0 | 0
36 | 315 | 470 | 3.83 | 630 | 855 | 3.78 | 42 | 805 | 1227 | 1004 | 1073 | 986 | 858 | 313 | 32 | 3 | 17 | 3 | 1 | 172 | 0 | 35 | 0 | 0 | 3 | 0 | 0 | 14 | 78 | 70 | 1 | 0 | 0 | 0
36 | 345 | 475 | 3.83 | 633 | 855 | 3.78 | 42 | 814 | 1223 | 999 | 1074 | 986 | 856 | 314 | 32 | 3 | 17 | 3 | 1 | 172 | 0 | 35 | 0 | 0 | 3 | 0 | 0 | 14 | 78 | 70 | 1 | 0 | 0 | 0
35 | 355 | 470 | 3.83 | 633 | 854 | 3.78 | 42 | 797 | 1226 | 1007 | 1074 | 988 | 860 | 316 | 32 | 3 | 17 | 3 | 1 | 172 | 0 | 35 | 0 | 0 | 3 | 0 | 0 | 14 | 78 | 70 | 1 | 0 | 0 | 0
36 | 335 | 470 | 3.83 | 632 | 855 | 3.78 | 42 | 815 | 1232 | 1009 | 1077 | 990 | 855 | 305 | 32 | 3 | 17 | 3 | 1 | 172 | 0 | 35 | 0 | 0 | 3 | 0 | 0 | 14 | 78 | 70 | 1 | 0 | 0 | 0
34 | 350 | 480 | 3.83 | 631 | 856 | 3.78 | 42 | 797 | 1224 | 1004 | 1082 | 991 | 868 | 236 | 32 | 3 | 17 | 3 | 1 | 172 | 0 | 35 | 0 | 0 | 3 | 0 | 0 | 14 | 78 | 70 | 1 | 0 | 0 | 0
35 | 330 | 460 | 3.83 | 634 | 855 | 3.78 | 42 | 815 | 1234 | 1000 | 1071 | 986 | 862 | 237 | 32 | 3 | 17 | 3 | 1 | 172 | 0 | 35 | 0 | 0 | 3 | 0 | 0 | 14 | 78 | 70 | 1 | 0 | 0 | 0
38 | 350 | 480 | 3.83 | 629 | 856 | 3.78 | 42 | 799 | 1225 | 1005 | 1078 | 990 | 868 | 238 | 32 | 3 | 17 | 3 | 1 | 172 | 0 | 35 | 0 | 0 | 3 | 0 | 0 | 14 | 78 | 70 | 1 | 0 | 0 | 0
37 | 360 | 470 | 3.03 | 632 | 854 | 2.99 | 40 | 949 | 1249 | 1039 | 1099 | 994 | 853 | 168 | 27 | 2 | 16 | 2 | 2 | 172 | 0 | 35 | 0 | 0 | 3 | 0 | 0 | 11 | 67 | 90 | 0 | 0 | 0 | 0
39 | 295 | 450 | 4.01 | 632 | 855 | 3.96 | 42 | 797 | 1253 | 1020 | 1076 | 996 | 858 | 193 | 23 | 2 | 17 | 2 | 2 | 172 | 0 | 35 | 0 | 0 | 4 | 0 | 0 | 10 | 66 | 100 | 0 | 0 | 0 | 0
41 | 295 | 450 | 4.01 | 632 | 855 | 3.96 | 42 | 805 | 1253 | 1021 | 1076 | 998 | 853 | 197 | 23 | 2 | 17 | 2 | 2 | 172 | 0 | 35 | 0 | 0 | 4 | 0 | 0 | 10 | 66 | 100 | 0 | 0 | 0 | 0
38 | 295 | 450 | 4.01 | 631 | 855 | 3.96 | 42 | 816 | 1254 | 1020 | 1079 | 997 | 853 | 203 | 23 | 2 | 17 | 2 | 2 | 172 | 0 | 35 | 0 | 0 | 4 | 0 | 0 | 10 | 66 | 100 | 0 | 0 | 0 | 0
38 | 290 | 445 | 4.01 | 631 | 854 | 3.96 | 42 | 795 | 1253 | 1014 | 1067 | 995 | 853 | 209 | 23 | 2 | 17 | 2 | 2 | 172 | 0 | 35 | 0 | 0 | 4 | 0 | 0 | 10 | 66 | 100 | 0 | 0 | 0 | 0
38 | 350 | 470 | 2.63 | 630 | 853 | 2.59 | 39 | 976 | 1232 | 1004 | 1069 | 972 | 851 | 467 | 30 | 4 | 16 | 3 | 2 | 172 | 0 | 35 | 0 | 0 | 3 | 0 | 0 | 19 | 65 | 100 | 1 | 0 | 0 | 0
39 | 350 | 465 | 2.63 | 630 | 854 | 2.59 | 39 | 995 | 1230 | 1005 | 1072 | 981 | 863 | 482 | 30 | 4 | 16 | 3 | 2 | 172 | 0 | 35 | 0 | 0 | 3 | 0 | 0 | 19 | 65 | 100 | 1 | 0 | 0 | 0
36 | 350 | 475 | 2.63 | 630 | 853 | 2.59 | 39 | 979 | 1231 | 1005 | 1062 | 977 | 857 | 260 | 30 | 4 | 16 | 3 | 2 | 172 | 0 | 35 | 0 | 0 | 3 | 0 | 0 | 19 | 65 | 100 | 1 | 0 | 0 | 0
40 | 340 | 470 | 3.01 | 633 | 850 | 2.97 | 40 | 964 | 1253 | 1005 | 1084 | 988 | 839 | 240 | 27 | 3 | 16 | 2 | 2 | 172 | 0 | 34 | 0 | 0 | 3 | 0 | 0 | 15 | 63 | 90 | 0 | 0 | 0 | 0
37 | 350 | 470 | 3.01 | 631 | 851 | 2.97 | 40 | 948 | 1251 | 1013 | 1099 | 998 | 841 | 241 | 27 | 3 | 16 | 2 | 2 | 172 | 0 | 34 | 0 | 0 | 3 | 0 | 0 | 15 | 63 | 90 | 0 | 0 | 0 | 0
33 | 360 | 485 | 4.01 | 628 | 853 | 3.96 | 42 | 806 | 1244 | 1026 | 1091 | 989 | 851 | 248 | 27 | 3 | 16 | 2 | 2 | 172 | 0 | 34 | 0 | 0 | 3 | 0 | 0 | 15 | 63 | 90 | 0 | 0 | 0 | 0
33 | 330 | 465 | 4.01 | 627 | 853 | 3.96 | 42 | 803 | 1240 | 1022 | 1085 | 991 | 851 | 251 | 27 | 3 | 16 | 2 | 2 | 172 | 0 | 34 | 0 | 0 | 3 | 0 | 0 | 15 | 63 | 90 | 0 | 0 | 0 | 0
35 | 335 | 465 | 3.13 | 628 | 853 | 3.09 | 40 | 906 | 1231 | 999 | 1058 | 989 | 846 | 400 | 24 | 2 | 18 | 2 | 2 | 172 | 0 | 34 | 0 | 0 | 3 | 0 | 0 | 15 | 62 | 100 | 0 | 0 | 0 | 0
33 | 425 | 545 | 2.94 | 623 | 852 | 2.9 | 40 | 895 | 1212 | 968 | 1050 | 993 | 851 | 212 | 50 | 1 | 0 | 1 | 2 | 171 | 10 | 83 | 0 | 2 | 2 | 0 | 0 | 19 | 28 | 48 | 23 | 2 | 2 | 1
32 | 425 | 545 | 2.94 | 621 | 853 | 2.9 | 40 | 891 | 1214 | 977 | 1052 | 994 | 853 | 210 | 50 | 1 | 0 | 1 | 2 | 171 | 10 | 83 | 0 | 2 | 2 | 0 | 0 | 19 | 28 | 48 | 23 | 2 | 2 | 1
33 | 420 | 545 | 2.94 | 619 | 853 | 2.9 | 40 | 904 | 1214 | 970 | 1052 | 988 | 850 | 210 | 50 | 1 | 0 | 1 | 2 | 171 | 10 | 83 | 0 | 2 | 2 | 0 | 0 | 19 | 28 | 48 | 23 | 2 | 2 | 1
33 | 425 | 545 | 2.94 | 619 | 853 | 2.9 | 40 | 903 | 1214 | 978 | 1055 | 999 | 853 | 209 | 50 | 1 | 0 | 1 | 2 | 171 | 10 | 83 | 0 | 2 | 2 | 0 | 0 | 19 | 28 | 48 | 23 | 2 | 2 | 1
33 | 415 | 530 | 2.94 | 624 | 853 | 2.9 | 40 | 894 | 1215 | 973 | 1066 | 1002 | 857 | 204 | 50 | 1 | 0 | 1 | 2 | 171 | 10 | 83 | 0 | 2 | 2 | 0 | 0 | 19 | 28 | 48 | 23 | 2 | 2 | 1
30 | 415 | 540 | 2.94 | 620 | 852 | 2.9 | 40 | 890 | 1214 | 976 | 1058 | 992 | 853 | 200 | 50 | 1 | 0 | 1 | 2 | 171 | 10 | 83 | 0 | 2 | 2 | 0 | 0 | 19 | 28 | 48 | 23 | 2 | 2 | 1
30 | 405 | 540 | 2.84 | 620 | 870 | 2.8 | 39 | 921 | 1214 | 978 | 1060 | 985 | 868 | 200 | 50 | 1 | 0 | 1 | 2 | 171 | 10 | 83 | 0 | 2 | 2 | 0 | 0 | 19 | 28 | 48 | 23 | 2 | 2 | 1
28 | 405 | 535 | 2.84 | 620 | 872 | 2.8 | 39 | 907 | 1216 | 978 | 1056 | 988 | 876 | 201 | 50 | 1 | 0 | 1 | 2 | 171 | 10 | 83 | 0 | 2 | 2 | 0 | 0 | 19 | 28 | 48 | 23 | 2 | 2 | 1
27 | 410 | 545 | 2.84 | 619 | 871 | 2.8 | 39 | 922 | 1220 | 979 | 1058 | 988 | 870 | 201 | 50 | 1 | 0 | 1 | 2 | 171 | 10 | 83 | 0 | 2 | 2 | 0 | 0 | 19 | 28 | 48 | 23 | 2 | 2 | 1
31 | 425 | 545 | 2.94 | 617 | 853 | 2.9 | 40 | 884 | 1223 | 983 | 1053 | 978 | 855 | 200 | 50 | 1 | 0 | 1 | 2 | 171 | 10 | 83 | 0 | 2 | 2 | 0 | 0 | 19 | 28 | 48 | 23 | 2 | 2 | 1
36 | 355 | 460 | 2.02 | 650 | 854 | 1.99 | 39 | 1052 | 1228 | 998 | 1063 | 972 | 847 | 206 | 36 | 1 | 0 | 2 | 1 | 171 | 0 | 41 | 0 | 1 | 1 | 0 | 0 | 23 | 101 | 47 | 1 | 0 | 1 | 1
34 | 345 | 455 | 2.02 | 649 | 856 | 1.99 | 39 | 1045 | 1246 | 999 | 1059 | 1020 | 856 | 160 | 36 | 1 | 0 | 2 | 1 | 171 | 0 | 41 | 0 | 1 | 1 | 0 | 0 | 23 | 101 | 47 | 1 | 0 | 1 | 1
34 | 350 | 460 | 2.02 | 650 | 856 | 1.99 | 39 | 1060 | 1235 | 998 | 1063 | 1023 | 860 | 211 | 36 | 1 | 0 | 2 | 1 | 171 | 0 | 41 | 0 | 1 | 1 | 0 | 0 | 23 | 101 | 47 | 1 | 0 | 1 | 1
37 | 345 | 450 | 2.02 | 650 | 855 | 1.99 | 39 | 1048 | 1236 | 998 | 1059 | 1020 | 858 | 160 | 36 | 1 | 0 | 2 | 1 | 171 | 0 | 41 | 0 | 1 | 1 | 0 | 0 | 23 | 101 | 47 | 1 | 0 | 1 | 1
34 | 355 | 460 | 2.02 | 650 | 855 | 1.99 | 39 | 1053 | 1237 | 994 | 1060 | 1022 | 857 | 165 | 36 | 1 | 0 | 2 | 1 | 171 | 0 | 41 | 0 | 1 | 1 | 0 | 0 | 23 | 101 | 47 | 1 | 0 | 1 | 1
38 | 350 | 450 | 2.02 | 650 | 853 | 1.99 | 39 | 1052 | 1240 | 1004 | 1060 | 989 | 844 | 160 | 36 | 1 | 0 | 2 | 1 | 171 | 0 | 41 | 0 | 1 | 1 | 0 | 0 | 23 | 101 | 47 | 1 | 0 | 1 | 1
34 | 355 | 455 | 2.02 | 650 | 854 | 1.99 | 39 | 1043 | 1238 | 995 | 1062 | 999 | 850 | 165 | 36 | 1 | 0 | 2 | 1 | 171 | 0 | 41 | 0 | 1 | 1 | 0 | 0 | 23 | 101 | 47 | 1 | 0 | 1 | 1
37 | 350 | 455 | 2.02 | 650 | 853 | 1.99 | 39 | 1061 | 1243 | 996 | 1060 | 994 | 845 | 161 | 36 | 1 | 0 | 2 | 1 | 171 | 0 | 41 | 0 | 1 | 1 | 0 | 0 | 23 | 101 | 47 | 1 | 0 | 1 | 1
38 | 355 | 455 | 2.02 | 650 | 856 | 1.99 | 39 | 1045 | 1241 | 992 | 1063 | 1018 | 859 | 166 | 36 | 1 | 0 | 2 | 1 | 171 | 0 | 41 | 0 | 1 | 1 | 0 | 0 | 23 | 101 | 47 | 1 | 0 | 1 | 1
39 | 350 | 455 | 2.02 | 650 | 855 | 1.99 | 39 | 1059 | 1246 | 1000 | 1062 | 996 | 851 | 162 | 36 | 1 | 0 | 2 | 1 | 171 | 0 | 41 | 0 | 1 | 1 | 0 | 0 | 23 | 101 | 47 | 1 | 0 | 1 | 1
38 | 350 | 450 | 2.02 | 650 | 855 | 1.99 | 39 | 1052 | 1246 | 998 | 1061 | 1016 | 859 | 162 | 36 | 1 | 0 | 2 | 1 | 171 | 0 | 41 | 0 | 1 | 1 | 0 | 0 | 23 | 101 | 47 | 1 | 0 | 1 | 1
38 | 335 | 435 | 2.02 | 650 | 856 | 1.99 | 39 | 1051 | 1231 | 999 | 1045 | 1039 | 857 | 210 | 36 | 1 | 0 | 2 | 1 | 171 | 0 | 41 | 0 | 1 | 1 | 0 | 0 | 23 | 101 | 47 | 1 | 0 | 1 | 1
37 | 305 | 445 | 3.02 | 651 | 856 | 2.98 | 40 | 959 | 1237 | 997 | 1074 | 1004 | 860 | 224 | 54 | 1 | 0 | 1 | 2 | 171 | 0 | 39 | 0 | 1 | 1 | 0 | 0 | 20 | 63 | 74 | 1 | 0 | 1 | 1
38 | 315 | 470 | 2.51 | 634 | 853 | 2.47 | 39 | 1017 | 1259 | 1004 | 1065 | 983 | 861 | 168 | 38 | 4 | 17 | 2 | 1 | 171 | 0 | 37 | 0 | 0 | 3 | 0 | 0 | 14 | 81 | 110 | 1 | 0 | 0 | 0
37 | 335 | 465 | 2.23 | 631 | 856 | 2.2 | 39 | 1031 | 1250 | 992 | 1061 | 979 | 852 | 178 | 38 | 4 | 17 | 2 | 1 | 171 | 0 | 37 | 0 | 0 | 3 | 0 | 0 | 14 | 81 | 110 | 1 | 0 | 0 | 0
35 | 345 | 465 | 2.23 | 631 | 856 | 2.2 | 39 | 1046 | 1255 | 997 | 1065 | 986 | 851 | 184 | 38 | 4 | 17 | 2 | 1 | 171 | 0 | 37 | 0 | 0 | 3 | 0 | 0 | 14 | 81 | 110 | 1 | 0 | 0 | 0
33 | 345 | 475 | 2.23 | 630 | 856 | 2.2 | 39 | 1035 | 1256 | 1001 | 1073 | 973 | 856 | 189 | 38 | 4 | 17 | 2 | 1 | 171 | 0 | 37 | 0 | 0 | 3 | 0 | 0 | 14 | 81 | 110 | 1 | 0 | 0 | 0
35 | 350 | 475 | 2.23 | 630 | 857 | 2.2 | 39 | 1036 | 1257 | 998 | 1075 | 989 | 854 | 193 | 38 | 4 | 17 | 2 | 1 | 171 | 0 | 37 | 0 | 0 | 3 | 0 | 0 | 14 | 81 | 110 | 1 | 0 | 0 | 0
35 | 365 | 485 | 2.23 | 630 | 857 | 2.2 | 39 | 1046 | 1259 | 1004 | 1076 | 988 | 854 | 195 | 38 | 4 | 17 | 2 | 1 | 171 | 0 | 37 | 0 | 0 | 3 | 0 | 0 | 14 | 81 | 110 | 1 | 0 | 0 | 0
35 | 360 | 465 | 2.23 | 630 | 856 | 2.2 | 39 | 1046 | 1260 | 1001 | 1076 | 989 | 855 | 197 | 38 | 4 | 17 | 2 | 1 | 171 | 0 | 37 | 0 | 0 | 3 | 0 | 0 | 14 | 81 | 110 | 1 | 0 | 0 | 0
34 | 375 | 485 | 3.03 | 630 | 854 | 2.99 | 40 | 951 | 1231 | 1002 | 1080 | 999 | 846 | 284 | 38 | 4 | 17 | 2 | 1 | 171 | 0 | 37 | 0 | 0 | 3 | 0 | 0 | 14 | 81 | 110 | 1 | 0 | 0 | 0
33 | 370 | 470 | 3.01 | 630 | 852 | 2.97 | 41 | 945 | 1261 | 1018 | 1061 | 985 | 859 | 213 | 34 | 4 | 16 | 2 | 1 | 171 | 0 | 37 | 0 | 0 | 3 | 0 | 0 | 20 | 78 | 80 | 1 | 0 | 0 | 0
36 | 335 | 480 | 3.01 | 630 | 851 | 2.97 | 40 | 960 | 1266 | 1019 | 1067 | 986 | 855 | 213 | 34 | 4 | 16 | 2 | 1 | 171 | 0 | 37 | 0 | 0 | 3 | 0 | 0 | 20 | 78 | 80 | 1 | 0 | 0 | 0
36 | 340 | 485 | 2.92 | 632 | 855 | 2.88 | 40 | 957 | 1242 | 1018 | 1077 | 994 | 858 | 180 | 39 | 4 | 9 | 2 | 1 | 171 | 0 | 37 | 1 | 0 | 3 | 0 | 0 | 14 | 76 | 110 | 1 | 0 | 0 | 0
46 | 365 | 490 | 2.92 | 628 | 854 | 2.88 | 40 | 956 | 1238 | 1009 | 1068 | 986 | 857 | 195 | 39 | 4 | 9 | 2 | 1 | 171 | 0 | 37 | 1 | 0 | 3 | 0 | 0 | 14 | 76 | 110 | 1 | 0 | 0 | 0
41 | 355 | 475 | 3.02 | 633 | 849 | 2.98 | 40 | 955 | 1219 | 969 | 1030 | 982 | 836 | 204 | 39 | 4 | 9 | 2 | 1 | 171 | 0 | 37 | 1 | 0 | 3 | 0 | 0 | 14 | 76 | 110 | 1 | 0 | 0 | 0
32 | 365 | 485 | 4.01 | 630 | 850 | 3.96 | 42 | 804 | 1224 | 998 | 1049 | 970 | 840 | 173 | 30 | 4 | 16 | 2 | 1 | 171 | 0 | 37 | 0 | 0 | 3 | 0 | 0 | 18 | 68 | 100 | 1 | 0 | 0 | 0
35 | 355 | 470 | 4.01 | 630 | 850 | 3.96 | 43 | 802 | 1220 | 986 | 1042 | 965 | 839 | 172 | 30 | 4 | 16 | 2 | 1 | 171 | 0 | 37 | 0 | 0 | 3 | 0 | 0 | 18 | 68 | 100 | 1 | 0 | 0 | 0
35 | 300 | 460 | 4.01 | 638 | 851 | 3.96 | 42 | 798 | 1207 | 988 | 1041 | 965 | 854 | 172 | 30 | 4 | 16 | 2 | 1 | 171 | 0 | 37 | 0 | 0 | 3 | 0 | 0 | 18 | 68 | 100 | 1 | 0 | 0 | 0
38 | 295 | 455 | 4.01 | 635 | 851 | 3.96 | 42 | 801 | 1197 | 966 | 1016 | 961 | 851 | 170 | 30 | 4 | 16 | 2 | 1 | 171 | 0 | 37 | 0 | 0 | 3 | 0 | 0 | 18 | 68 | 100 | 1 | 0 | 0 | 0
39 | 335 | 465 | 3.83 | 634 | 854 | 3.78 | 42 | 795 | 1240 | 996 | 1071 | 1000 | 852 | 243 | 32 | 7 | 17 | 1 | 1 | 171 | 0 | 36 | 0 | 0 | 3 | 0 | 0 | 11 | 73 | 80 | 0 | 0 | 0 | 0
37 | 345 | 475 | 2.51 | 631 | 850 | 2.47 | 39 | 1015 | 1219 | 1006 | 1049 | 977 | 851 | 196 | 36 | 3 | 16 | 2 | 1 | 171 | 0 | 36 | 0 | 0 | 3 | 0 | 0 | 12 | 65 | 70 | 0 | 0 | 0 | 0
37 | 365 | 470 | 2.51 | 630 | 850 | 2.47 | 39 | 1013 | 1219 | 1003 | 1046 | 976 | 849 | 200 | 36 | 3 | 16 | 2 | 1 | 171 | 0 | 36 | 0 | 0 | 3 | 0 | 0 | 12 | 65 | 70 | 0 | 0 | 0 | 0
34 | 350 | 480 | 2.53 | 630 | 853 | 2.49 | 39 | 1027 | 1241 | 1008 | 1086 | 993 | 852 | 209 | 34 | 3 | 18 | 3 | 4 | 171 | 0 | 35 | 0 | 0 | 5 | 0 | 0 | 18 | 76 | 130 | 1 | 0 | 0 | 0
26 | 575 | 620 | 1.53 | 596 | 852 | 1.57 | 39 | 1043 | 1220 | 1009 | 1082 | 1012 | 868 | 407 | 28 | 4 | 18 | 2 | 1 | 170 | 0 | 118 | 0 | 15 | 3 | 0 | 0 | 14 | 77 | 60 | 3 | 3 | 0 | 0
30 | 415 | 520 | 2.94 | 611 | 857 | 2.9 | 40 | 892 | 1221 | 988 | 1072 | 1018 | 857 | 221 | 38 | 4 | 7 | 2 | 1 | 170 | 20 | 86 | 0 | 1 | 2 | 42 | 0 | 15 | 21 | 50 | 19 | 0 | 0 | 0
35 | 350 | 480 | 2.94 | 619 | 849 | 2.9 | 40 | 895 | 1217 | 978 | 1062 | 993 | 829 | 216 | 38 | 4 | 7 | 2 | 1 | 170 | 20 | 86 | 0 | 1 | 2 | 42 | 0 | 15 | 21 | 50 | 19 | 0 | 0 | 0
35 | 355 | 485 | 2.94 | 621 | 851 | 2.9 | 40 | 903 | 1220 | 973 | 1058 | 996 | 836 | 218 | 38 | 4 | 7 | 2 | 1 | 170 | 20 | 86 | 0 | 1 | 2 | 42 | 0 | 15 | 21 | 50 | 19 | 0 | 0 | 0
36 | 345 | 480 | 2.94 | 620 | 853 | 2.9 | 40 | 894 | 1222 | 974 | 1060 | 999 | 860 | 221 | 38 | 4 | 7 | 2 | 1 | 170 | 20 | 86 | 0 | 1 | 2 | 42 | 0 | 15 | 21 | 50 | 19 | 0 | 0 | 0
34 | 350 | 480 | 2.94 | 621 | 853 | 2.9 | 40 | 884 | 1218 | 997 | 1073 | 1014 | 861 | 220 | 38 | 4 | 7 | 2 | 1 | 170 | 20 | 86 | 0 | 1 | 2 | 42 | 0 | 15 | 21 | 50 | 19 | 0 | 0 | 0
30 | 380 | 500 | 2.94 | 620 | 852 | 2.9 | 40 | 875 | 1220 | 975 | 1060 | 1003 | 857 | 222 | 38 | 4 | 7 | 2 | 1 | 170 | 20 | 86 | 0 | 1 | 2 | 42 | 0 | 15 | 21 | 50 | 19 | 0 | 0 | 0
31 | 380 | 500 | 2.94 | 620 | 853 | 2.9 | 40 | 872 | 1218 | 994 | 1070 | 1022 | 861 | 223 | 38 | 4 | 7 | 2 | 1 | 170 | 20 | 86 | 0 | 1 | 2 | 42 | 0 | 15 | 21 | 50 | 19 | 0 | 0 | 0
41 | 300 | 455 | 4.02 | 634 | 854 | 3.97 | 42 | 796 | 1219 | 987 | 1029 | 992 | 848 | 214 | 45 | 1 | 0 | 1 | 2 | 170 | 0 | 37 | 0 | 2 | 2 | 0 | 0 | 20 | 89 | 65 | 2 | 2 | 1 | 1
36 | 310 | 460 | 4.02 | 632 | 854 | 3.97 | 42 | 816 | 1225 | 980 | 1024 | 993 | 848 | 212 | 45 | 1 | 0 | 1 | 2 | 170 | 0 | 37 | 0 | 2 | 2 | 0 | 0 | 20 | 89 | 65 | 2 | 2 | 1 | 1
40 | 310 | 450 | 4.4 | 617 | 852 | 4.34 | 43 | 753 | 1188 | 959 | 1018 | 985 | 844 | 176 | 45 | 1 | 0 | 1 | 2 | 170 | 0 | 37 | 0 | 2 | 2 | 0 | 0 | 20 | 89 | 65 | 2 | 2 | 1 | 1
36 | 315 | 465 | 4.4 | 613 | 849 | 4.34 | 43 | 769 | 1199 | 960 | 1016 | 983 | 833 | 160 | 45 | 1 | 0 | 1 | 2 | 170 | 0 | 37 | 0 | 2 | 2 | 0 | 0 | 20 | 89 | 65 | 2 | 2 | 1 | 1
35 | 330 | 485 | 2.33 | 630 | 855 | 2.3 | 39 | 1047 | 1242 | 985 | 1046 | 984 | 853 | 180 | 37 | 4 | 1 | 2 | 2 | 170 | 0 | 37 | 1 | 0 | 3 | 0 | 0 | 12 | 84 | 120 | 4 | 0 | 0 | 0
28 | 400 | 540 | 2.91 | 628 | 858 | 3.17 | 43 | 804 | 1223 | 1020 | 1059 | 986 | 873 | 358 | 31 | 4 | 0 | 4 | 4 | 170 | 0 | 37 | 1 | 0 | 4 | 0 | 0 | 29 | 81 | 150 | 4 | 0 | 0 | 0
28 | 400 | 515 | 2.91 | 630 | 856 | 2.87 | 43 | 866 | 1222 | 1020 | 1063 | 987 | 862 | 362 | 31 | 4 | 0 | 4 | 4 | 170 | 0 | 37 | 1 | 0 | 4 | 0 | 0 | 29 | 81 | 150 | 4 | 0 | 0 | 0
35 | 370 | 495 | 2.91 | 630 | 854 | 2.87 | 43 | 866 | 1224 | 1018 | 1065 | 986 | 861 | 358 | 31 | 4 | 0 | 4 | 4 | 170 | 0 | 37 | 1 | 0 | 4 | 0 | 0 | 29 | 81 | 150 | 4 | 0 | 0 | 0
32 | 365 | 485 | 2.91 | 630 | 856 | 2.87 | 43 | 848 | 1222 | 1022 | 1068 | 989 | 862 | 360 | 31 | 4 | 0 | 4 | 4 | 170 | 0 | 37 | 1 | 0 | 4 | 0 | 0 | 29 | 81 | 150 | 4 | 0 | 0 | 0
38 | 335 | 450 | 4.38 | 620 | 853 | 4.32 | 43 | 749 | 1213 | 1000 | 1043 | 985 | 856 | 296 | 34 | 3 | 18 | 2 | 2 | 170 | 0 | 37 | 0 | 0 | 3 | 0 | 0 | 14 | 72 | 90 | 3 | 0 | 0 | 0
35 | 370 | 470 | 2.03 | 630 | 853 | 2 | 39 | 1050 | 1242 | 1025 | 1088 | 1010 | 867 | 358 | 32 | 5 | 16 | 2 | 2 | 170 | 0 | 36 | 0 | 0 | 3 | 0 | 0 | 22 | 75 | 120 | 1 | 0 | 0 | 0
33 | 360 | 465 | 2.03 | 630 | 852 | 2 | 39 | 1045 | 1243 | 1024 | 1089 | 1011 | 857 | 356 | 32 | 5 | 16 | 2 | 2 | 170 | 0 | 36 | 0 | 0 | 3 | 0 | 0 | 22 | 75 | 120 | 1 | 0 | 0 | 0
34 | 365 | 470 | 2.03 | 631 | 850 | 2 | 39 | 1047 | 1237 | 1023 | 1086 | 1003 | 858 | 351 | 32 | 5 | 16 | 2 | 2 | 170 | 0 | 36 | 0 | 0 | 3 | 0 | 0 | 22 | 75 | 120 | 1 | 0 | 0 | 0
35 | 360 | 470 | 2.03 | 632 | 851 | 2 | 39 | 1051 | 1238 | 1014 | 1082 | 998 | 854 | 353 | 32 | 5 | 16 | 2 | 2 | 170 | 0 | 36 | 0 | 0 | 3 | 0 | 0 | 22 | 75 | 120 | 1 | 0 | 0 | 0
34 | 375 | 475 | 2.03 | 630 | 851 | 2 | 39 | 1061 | 1235 | 1014 | 1082 | 997 | 853 | 352 | 32 | 5 | 16 | 2 | 2 | 170 | 0 | 36 | 0 | 0 | 3 | 0 | 0 | 22 | 75 | 120 | 1 | 0 | 0 | 0
35 | 375 | 475 | 2.03 | 630 | 851 | 2 | 39 | 1061 | 1232 | 1013 | 1081 | 995 | 853 | 241 | 32 | 5 | 16 | 2 | 2 | 170 | 0 | 36 | 0 | 0 | 3 | 0 | 0 | 22 | 75 | 120 | 1 | 0 | 0 | 0
35 | 345 | 470 | 3.01 | 630 | 850 | 2.97 | 40 | 955 | 1229 | 1002 | 1058 | 971 | 848 | 160 | 29 | 3 | 17 | 2 | 1 | 170 | 0 | 36 | 0 | 0 | 3 | 0 | 0 | 18 | 71 | 100 | 1 | 0 | 0 | 0
39 | 330 | 460 | 3.01 | 631 | 850 | 2.97 | 40 | 942 | 1231 | 979 | 1049 | 968 | 842 | 160 | 29 | 3 | 17 | 2 | 1 | 170 | 0 | 36 | 0 | 0 | 3 | 0 | 0 | 18 | 71 | 100 | 1 | 0 | 0 | 0
33 | 320 | 465 | 3.01 | 630 | 850 | 2.97 | 40 | 953 | 1230 | 994 | 1054 | 967 | 845 | 159 | 29 | 3 | 17 | 2 | 1 | 170 | 0 | 36 | 0 | 0 | 3 | 0 | 0 | 18 | 71 | 100 | 1 | 0 | 0 | 0
37 | 345 | 465 | 3.01 | 631 | 850 | 2.97 | 40 | 949 | 1231 | 1001 | 1063 | 972 | 848 | 158 | 29 | 3 | 17 | 2 | 1 | 170 | 0 | 36 | 0 | 0 | 3 | 0 | 0 | 18 | 71 | 100 | 1 | 0 | 0 | 0
36 | 320 | 460 | 3.01 | 631 | 850 | 2.97 | 40 | 952 | 1229 | 996 | 1062 | 971 | 846 | 158 | 29 | 3 | 17 | 2 | 1 | 170 | 0 | 36 | 0 | 0 | 3 | 0 | 0 | 18 | 71 | 100 | 1 | 0 | 0 | 0
40 | 345 | 470 | 3.01 | 631 | 849 | 2.97 | 40 | 943 | 1227 | 989 | 1054 | 967 | 842 | 158 | 29 | 3 | 17 | 2 | 1 | 170 | 0 | 36 | 0 | 0 | 3 | 0 | 0 | 18 | 71 | 100 | 1 | 0 | 0 | 0
38 | 340 | 465 | 3.23 | 634 | 854 | 3.19 | 40 | 901 | 1238 | 1002 | 1068 | 1003 | 860 | 180 | 28 | 3 | 5 | 1 | 2 | 170 | 0 | 35 | 1 | 0 | 3 | 0 | 0 | 12 | 78 | 100 | 4 | 0 | 0 | 0
36 | 380 | 490 | 2.97 | 635 | 853 | 2.93 | 40 | 957 | 1234 | 992 | 1023 | 1022 | 848 | 255 | 38 | 4 | 18 | 2 | 1 | 169 | 0 | 72 | 1 | 0 | 3 | 51 | 0 | 17 | 21 | 70 | 2 | 0 | 0 | 0
26 | 405 | 525 | 2.97 | 635 | 853 | 2.93 | 40 | 966 | 1221 | 1002 | 1027 | 1035 | 852 | 225 | 38 | 4 | 18 | 2 | 1 | 169 | 0 | 72 | 1 | 0 | 3 | 51 | 0 | 17 | 21 | 70 | 2 | 0 | 0 | 0
37 | 325 | 475 | 4.07 | 620 | 851 | 4.02 | 42 | 807 | 1220 | 997 | 1059 | 1039 | 843 | 292 | 48 | 3 | 4 | 2 | 1 | 169 | 0 | 72 | 1 | 0 | 3 | 30 | 0 | 18 | 21 | 80 | 1 | 0 | 0 | 0
35 | 340 | 480 | 2.91 | 629 | 855 | 2.87 | 43 | 845 | 1232 | 1039 | 1077 | 1006 | 860 | 392 | 42 | 4 | 16 | 3 | 3 | 169 | 0 | 38 | 0 | 1 | 3 | 0 | 0 | 17 | 83 | 110 | 2 | 0 | 0 | 0
35 | 370 | 475 | 2.91 | 630 | 854 | 2.87 | 43 | 854 | 1233 | 1019 | 1068 | 1000 | 854 | 393 | 42 | 4 | 16 | 3 | 3 | 169 | 0 | 38 | 0 | 1 | 3 | 0 | 0 | 17 | 83 | 110 | 2 | 0 | 0 | 0
31 | 350 | 490 | 2.51 | 623 | 858 | 2.47 | 41 | 926 | 1231 | 1032 | 1073 | 990 | 857 | 195 | 42 | 4 | 16 | 3 | 3 | 169 | 0 | 38 | 0 | 1 | 3 | 0 | 0 | 17 | 83 | 110 | 2 | 0 | 0 | 0
35 | 350 | 455 | 1.53 | 633 | 855 | 1.51 | 39 | 1043 | 1255 | 1036 | 1101 | 1001 | 848 | 271 | 32 | 5 | 16 | 2 | 2 | 169 | 0 | 38 | 0 | 0 | 3 | 0 | 0 | 17 | 74 | 130 | 1 | 0 | 0 | 0
33 | 355 | 465 | 1.53 | 631 | 851 | 1.51 | 39 | 1043 | 1256 | 1029 | 1103 | 1004 | 851 | 269 | 32 | 5 | 16 | 2 | 2 | 169 | 0 | 38 | 0 | 0 | 3 | 0 | 0 | 17 | 74 | 130 | 1 | 0 | 0 | 0
36 | 350 | 465 | 1.53 | 631 | 857 | 1.51 | 39 | 1043 | 1256 | 1031 | 1100 | 1003 | 853 | 267 | 32 | 5 | 16 | 2 | 2 | 169 | 0 | 38 | 0 | 0 | 3 | 0 | 0 | 17 | 74 | 130 | 1 | 0 | 0 | 0
35 | 345 | 455 | 1.53 | 632 | 851 | 1.51 | 39 | 1043 | 1254 | 1019 | 1093 | 1001 | 848 | 261 | 32 | 5 | 16 | 2 | 2 | 169 | 0 | 38 | 0 | 0 | 3 | 0 | 0 | 17 | 74 | 130 | 1 | 0 | 0 | 0
36 | 345 | 460 | 1.53 | 630 | 857 | 1.51 | 39 | 1043 | 1252 | 1021 | 1092 | 998 | 856 | 263 | 32 | 5 | 16 | 2 | 2 | 169 | 0 | 38 | 0 | 0 | 3 | 0 | 0 | 17 | 74 | 130 | 1 | 0 | 0 | 0
38 | 335 | 475 | 2.03 | 627 | 854 | 2 | 39 | 1051 | 1223 | 1034 | 1096 | 1014 | 846 | 467 | 32 | 5 | 16 | 2 | 2 | 169 | 0 | 38 | 0 | 0 | 3 | 0 | 0 | 17 | 74 | 130 | 1 | 0 | 0 | 0
39 | 360 | 490 | 3.02 | 632 | 852 | 2.98 | 40 | 949 | 1228 | 1001 | 1035 | 994 | 847 | 234 | 34 | 0 | 13 | 2 | 1 | 169 | 0 | 37 | 0 | 1 | 2 | 0 | 0 | 20 | 81 | 110 | 2 | 0 | 0 | 0
35 | 375 | 490 | 3.02 | 631 | 853 | 2.98 | 40 | 954 | 1230 | 1007 | 1040 | 997 | 852 | 234 | 34 | 0 | 13 | 2 | 1 | 169 | 0 | 37 | 0 | 1 | 2 | 0 | 0 | 20 | 81 | 110 | 2 | 0 | 0 | 0
37 | 370 | 490 | 3.02 | 632 | 853 | 2.98 | 40 | 945 | 1232 | 1005 | 1040 | 994 | 850 | 235 | 34 | 0 | 13 | 2 | 1 | 169 | 0 | 37 | 0 | 1 | 2 | 0 | 0 | 20 | 81 | 110 | 2 | 0 | 0 | 0
37 | 370 | 485 | 3.02 | 630 | 853 | 2.98 | 40 | 950 | 1231 | 1002 | 1040 | 998 | 850 | 236 | 34 | 0 | 13 | 2 | 1 | 169 | 0 | 37 | 0 | 1 | 2 | 0 | 0 | 20 | 81 | 110 | 2 | 0 | 0 | 0
34 | 380 | 480 | 3.02 | 632 | 852 | 2.98 | 41 | 957 | 1229 | 1005 | 1038 | 993 | 846 | 235 | 34 | 0 | 13 | 2 | 1 | 169 | 0 | 37 | 0 | 1 | 2 | 0 | 0 | 20 | 81 | 110 | 2 | 0 | 0 | 0
39 | 375 | 490 | 3.02 | 632 | 852 | 2.98 | 40 | 954 | 1233 | 1000 | 1038 | 992 | 846 | 240 | 34 | 0 | 13 | 2 | 1 | 169 | 0 | 37 | 0 | 1 | 2 | 0 | 0 | 20 | 81 | 110 | 2 | 0 | 0 | 0
34 | 355 | 485 | 3.02 | 632 | 853 | 2.98 | 41 | 949 | 1232 | 999 | 1034 | 985 | 854 | 238 | 34 | 0 | 13 | 2 | 1 | 169 | 0 | 37 | 0 | 1 | 2 | 0 | 0 | 20 | 81 | 110 | 2 | 0 | 0 | 0
39 | 310 | 455 | 2.02 | 650 | 850 | 1.99 | 39 | 1051 | 1232 | 1025 | 1071 | 965 | 815 | 173 | 38 | 1 | 0 | 1 | 1 | 169 | 0 | 37 | 0 | 0 | 2 | 0 | 0 | 16 | 71 | 46 | 2 | 0 | 1 | 1
38 | 300 | 455 | 2.02 | 651 | 847 | 1.99 | 40 | 1053 | 1239 | 1028 | 1064 | 966 | 817 | 173 | 38 | 1 | 0 | 1 | 1 | 169 | 0 | 37 | 0 | 0 | 2 | 0 | 0 | 16 | 71 | 46 | 2 | 0 | 1 | 1
37 | 310 | 455 | 2.02 | 651 | 849 | 1.99 | 39 | 1050 | 1237 | 1027 | 1074 | 960 | 814 | 173 | 38 | 1 | 0 | 1 | 1 | 169 | 0 | 37 | 0 | 0 | 2 | 0 | 0 | 16 | 71 | 46 | 2 | 0 | 1 | 1
37 | 300 | 450 | 2.02 | 651 | 846 | 1.99 | 40 | 1053 | 1239 | 1030 | 1064 | 957 | 813 | 173 | 38 | 1 | 0 | 1 | 1 | 169 | 0 | 37 | 0 | 0 | 2 | 0 | 0 | 16 | 71 | 46 | 2 | 0 | 1 | 1
37 | 305 | 455 | 2.02 | 651 | 847 | 1.99 | 39 | 1049 | 1238 | 1028 | 1067 | 948 | 807 | 174 | 38 | 1 | 0 | 1 | 1 | 169 | 0 | 37 | 0 | 0 | 2 | 0 | 0 | 16 | 71 | 46 | 2 | 0 | 1 | 1
40 | 315 | 450 | 2.02 | 651 | 845 | 1.99 | 39 | 1059 | 1237 | 1026 | 1067 | 943 | 802 | 172 | 38 | 1 | 0 | 1 | 1 | 169 | 0 | 37 | 0 | 0 | 2 | 0 | 0 | 16 | 71 | 46 | 2 | 0 | 1 | 1
37 | 310 | 450 | 2.02 | 655 | 856 | 1.99 | 39 | 1049 | 1234 | 1011 | 1077 | 1012 | 859 | 184 | 38 | 1 | 0 | 1 | 1 | 169 | 0 | 37 | 0 | 0 | 2 | 0 | 0 | 16 | 71 | 46 | 2 | 0 | 1 | 1
43 | 310 | 450 | 2.02 | 652 | 853 | 1.99 | 39 | 1061 | 1236 | 1019 | 1082 | 1020 | 860 | 203 | 38 | 1 | 0 | 1 | 1 | 169 | 0 | 37 | 0 | 0 | 2 | 0 | 0 | 16 | 71 | 46 | 2 | 0 | 1 | 1
36 | 305 | 450 | 2.02 | 651 | 849 | 1.99 | 39 | 1052 | 1224 | 1015 | 1075 | 1000 | 853 | 249 | 38 | 1 | 0 | 1 | 1 | 169 | 0 | 37 | 0 | 0 | 2 | 0 | 0 | 16 | 71 | 46 | 2 | 0 | 1 | 1
38 | 355 | 470 | 3.03 | 632 | 851 | 2.99 | 40 | 963 | 1206 | 964 | 1041 | 969 | 844 | 192 | 30 | 4 | 16 | 2 | 1 | 169 | 0 | 36 | 0 | 0 | 3 | 0 | 0 | 13 | 78 | 70 | 1 | 0 | 0 | 0
38 | 360 | 470 | 3.03 | 633 | 847 | 2.99 | 40 | 953 | 1205 | 962 | 1037 | 967 | 830 | 190 | 30 | 4 | 16 | 2 | 1 | 169 | 0 | 36 | 0 | 0 | 3 | 0 | 0 | 13 | 78 | 70 | 1 | 0 | 0 | 0
33 | 375 | 500 | 2.92 | 629 | 858 | 2.88 | 40 | 952 | 1217 | 994 | 1053 | 982 | 874 | 216 | 36 | 3 | 9 | 2 | 2 | 169 | 0 | 35 | 1 | 0 | 3 | 0 | 0 | 23 | 71 | 130 | 0 | 0 | 0 | 0
35 | 360 | 480 | 2.76 | 630 | 856 | 2.72 | 40 | 984 | 1240 | 999 | 1049 | 996 | 859 | 180 | 26 | 4 | 0 | 2 | 2 | 169 | 0 | 34 | 1 | 0 | 3 | 0 | 0 | 13 | 74 | 100 | 4 | 0 | 0 | 0
34 | 320 | 460 | 3.83 | 635 | 854 | 3.78 | 42 | 815 | 1227 | 1000 | 1073 | 983 | 856 | 312 | 25 | 3 | 18 | 2 | 1 | 169 | 0 | 34 | 0 | 0 | 3 | 0 | 0 | 19 | 68 | 150 | 1 | 0 | 0 | 0
38 | 315 | 470 | 3.83 | 630 | 856 | 3.78 | 42 | 800 | 1230 | 1000 | 1073 | 986 | 862 | 309 | 25 | 3 | 18 | 2 | 1 | 169 | 0 | 34 | 0 | 0 | 3 | 0 | 0 | 19 | 68 | 150 | 1 | 0 | 0 | 0
36 | 310 | 470 | 3.83 | 634 | 856 | 3.78 | 42 | 797 | 1235 | 1008 | 1080 | 994 | 864 | 317 | 25 | 3 | 18 | 2 | 1 | 169 | 0 | 34 | 0 | 0 | 3 | 0 | 0 | 19 | 68 | 150 | 1 | 0 | 0 | 0
38 | 325 | 465 | 3.83 | 633 | 856 | 3.78 | 42 | 799 | 1230 | 1005 | 1077 | 990 | 866 | 317 | 25 | 3 | 18 | 2 | 1 | 169 | 0 | 34 | 0 | 0 | 3 | 0 | 0 | 19 | 68 | 150 | 1 | 0 | 0 | 0
36 | 300 | 465 | 3.83 | 633 | 856 | 3.78 | 42 | 815 | 1236 | 1006 | 1080 | 994 | 862 | 263 | 25 | 3 | 18 | 2 | 1 | 169 | 0 | 34 | 0 | 0 | 3 | 0 | 0 | 19 | 68 | 150 | 1 | 0 | 0 | 0
35 | 325 | 475 | 3.83 | 632 | 856 | 3.78 | 42 | 802 | 1231 | 972 | 1063 | 988 | 860 | 262 | 25 | 3 | 18 | 2 | 1 | 169 | 0 | 34 | 0 | 0 | 3 | 0 | 0 | 19 | 68 | 150 | 1 | 0 | 0 | 0
36 | 310 | 445 | 2.94 | 651 | 879 | 2.9 | 40 | 953 | 1215 | 987 | 1062 | 992 | 880 | 200 | 33 | 5 | 8 | 2 | 2 | 168 | 18 | 91 | 0 | 2 | 3 | 38 | 0 | 18 | 31 | 60 | 18 | 0 | 0 | 0
35 | 320 | 460 | 2.94 | 651 | 879 | 2.9 | 40 | 955 | 1217 | 986 | 1065 | 991 | 881 | 206 | 33 | 5 | 8 | 2 | 2 | 168 | 18 | 91 | 0 | 2 | 3 | 38 | 0 | 18 | 31 | 60 | 18 | 0 | 0 | 0
36 | 310 | 455 | 2.94 | 651 | 877 | 2.9 | 40 | 959 | 1220 | 997 | 1066 | 1007 | 883 | 201 | 33 | 5 | 8 | 2 | 2 | 168 | 18 | 91 | 0 | 2 | 3 | 38 | 0 | 18 | 31 | 60 | 18 | 0 | 0 | 0
39 | 335 | 475 | 2.44 | 652 | 876 | 2.41 | 40 | 1013 | 1218 | 992 | 1053 | 997 | 871 | 217 | 33 | 5 | 8 | 2 | 2 | 168 | 18 | 91 | 0 | 2 | 3 | 38 | 0 | 18 | 31 | 60 | 18 | 0 | 0 | 0
34 | 340 | 475 | 2.44 | 655 | 873 | 2.41 | 40 | 1004 | 1214 | 990 | 1052 | 989 | 866 | 216 | 33 | 5 | 8 | 2 | 2 | 168 | 18 | 91 | 0 | 2 | 3 | 38 | 0 | 18 | 31 | 60 | 18 | 0 | 0 | 0
32 | 375 | 500 | 2.94 | 620 | 853 | 2.9 | 41 | 951 | 1215 | 989 | 1048 | 992 | 841 | 201 | 45 | 1 | 1 | 2 | 1 | 168 | 7 | 91 | 1 | 1 | 2 | 0 | 0 | 18 | 29 | 36 | 22 | 2 | 2 | 1
30 | 415 | 530 | 2.94 | 619 | 854 | 2.9 | 41 | 952 | 1217 | 985 | 1046 | 992 | 845 | 203 | 45 | 1 | 1 | 2 | 1 | 168 | 7 | 91 | 1 | 1 | 2 | 0 | 0 | 18 | 29 | 36 | 22 | 2 | 2 | 1
30 | 420 | 535 | 2.94 | 618 | 854 | 2.9 | 41 | 956 | 1219 | 987 | 1044 | 993 | 844 | 203 | 45 | 1 | 1 | 2 | 1 | 168 | 7 | 91 | 1 | 1 | 2 | 0 | 0 | 18 | 29 | 36 | 22 | 2 | 2 | 1
30 | 405 | 515 | 2.84 | 620 | 873 | 2.8 | 40 | 984 | 1212 | 990 | 1053 | 992 | 871 | 201 | 45 | 1 | 1 | 2 | 1 | 168 | 7 | 91 | 1 | 1 | 2 | 0 | 0 | 18 | 29 | 36 | 22 | 2 | 2 | 1
31 | 415 | 525 | 2.84 | 620 | 873 | 2.8 | 40 | 982 | 1211 | 989 | 1054 | 993 | 869 | 202 | 45 | 1 | 1 | 2 | 1 | 168 | 7 | 91 | 1 | 1 | 2 | 0 | 0 | 18 | 29 | 36 | 22 | 2 | 2 | 1
32 | 410 | 525 | 2.84 | 620 | 872 | 2.8 | 40 | 979 | 1211 | 987 | 1052 | 990 | 868 | 201 | 45 | 1 | 1 | 2 | 1 | 168 | 7 | 91 | 1 | 1 | 2 | 0 | 0 | 18 | 29 | 36 | 22 | 2 | 2 | 1
29 | 410 | 525 | 2.84 | 621 | 872 | 2.8 | 40 | 985 | 1212 | 983 | 1049 | 989 | 865 | 201 | 45 | 1 | 1 | 2 | 1 | 168 | 7 | 91 | 1 | 1 | 2 | 0 | 0 | 18 | 29 | 36 | 22 | 2 | 2 | 1
31 | 415 | 525 | 2.84 | 620 | 872 | 2.8 | 40 | 979 | 1213 | 988 | 1051 | 993 | 867 | 203 | 45 | 1 | 1 | 2 | 1 | 168 | 7 | 91 | 1 | 1 | 2 | 0 | 0 | 18 | 29 | 36 | 22 | 2 | 2 | 1
30 | 405 | 520 | 2.84 | 620 | 870 | 2.8 | 40 | 979 | 1216 | 990 | 1052 | 989 | 867 | 204 | 45 | 1 | 1 | 2 | 1 | 168 | 7 | 91 | 1 | 1 | 2 | 0 | 0 | 18 | 29 | 36 | 22 | 2 | 2 | 1
30 | 420 | 525 | 2.84 | 621 | 870 | 2.8 | 40 | 997 | 1217 | 992 | 1052 | 990 | 867 | 208 | 45 | 1 | 1 | 2 | 1 | 168 | 7 | 91 | 1 | 1 | 2 | 0 | 0 | 18 | 29 | 36 | 22 | 2 | 2 | 1
29 | 415 | 530 | 2.84 | 621 | 870 | 2.8 | 40 | 977 | 1219 | 993 | 1052 | 990 | 866 | 206 | 45 | 1 | 1 | 2 | 1 | 168 | 7 | 91 | 1 | 1 | 2 | 0 | 0 | 18 | 29 | 36 | 22 | 2 | 2 | 1
34 | 310 | 435 | 3.03 | 662 | 856 | 2.99 | 40 | 953 | 1234 | 1011 | 1072 | 1045 | 861 | 352 | 0 | 0 | 0 | 0 | 0 | 168 | 0 | 46 | 0 | 0 | 0 | 0 | 0 | 9 | 8 | 130 | 0 | 0 | 0 | 0
36 | 360 | 490 | 3.01 | 628 | 855 | 2.97 | 43 | 951 | 1235 | 1019 | 1073 | 989 | 853 | 220 | 44 | 4 | 16 | 2 | 2 | 168 | 0 | 37 | 0 | 1 | 3 | 0 | 0 | 16 | 76 | 110 | 2 | 0 | 0 | 0
29 | 335 | 485 | 3.01 | 630 | 855 | 2.97 | 43 | 952 | 1237 | 1002 | 1064 | 983 | 851 | 217 | 44 | 4 | 16 | 2 | 2 | 168 | 0 | 37 | 0 | 1 | 3 | 0 | 0 | 16 | 76 | 110 | 2 | 0 | 0 | 0
36 | 365 | 480 | 3.01 | 632 | 855 | 2.97 | 43 | 950 | 1236 | 1013 | 1072 | 989 | 855 | 224 | 44 | 4 | 16 | 2 | 2 | 168 | 0 | 37 | 0 | 1 | 3 | 0 | 0 | 16 | 76 | 110 | 2 | 0 | 0 | 0
31 | 370 | 500 | 3.01 | 631 | 854 | 2.97 | 43 | 951 | 1238 | 1010 | 1067 | 980 | 850 | 222 | 44 | 4 | 16 | 2 | 2 | 168 | 0 | 37 | 0 | 1 | 3 | 0 | 0 | 16 | 76 | 110 | 2 | 0 | 0 | 0
38 | 365 | 480 | 3.01 | 633 | 854 | 2.97 | 43 | 965 | 1237 | 1011 | 1073 | 988 | 855 | 223 | 44 | 4 | 16 | 2 | 2 | 168 | 0 | 37 | 0 | 1 | 3 | 0 | 0 | 16 | 76 | 110 | 2 | 0 | 0 | 0
29 | 350 | 505 | 3.01 | 631 | 855 | 2.97 | 43 | 957 | 1239 | 992 | 1061 | 991 | 852 | 227 | 44 | 4 | 16 | 2 | 2 | 168 | 0 | 37 | 0 | 1 | 3 | 0 | 0 | 16 | 76 | 110 | 2 | 0 | 0 | 0
36 | 345 | 475 | 3.01 | 631 | 855 | 2.97 | 43 | 964 | 1252 | 1020 | 1081 | 995 | 864 | 245 | 44 | 4 | 16 | 2 | 2 | 168 | 0 | 37 | 0 | 1 | 3 | 0 | 0 | 16 | 76 | 110 | 2 | 0 | 0 | 0
32 | 355 | 480 | 3.01 | 629 | 856 | 2.97 | 43 | 952 | 1249 | 1015 | 1078 | 996 | 861 | 244 | 44 | 4 | 16 | 2 | 2 | 168 | 0 | 37 | 0 | 1 | 3 | 0 | 0 | 16 | 76 | 110 | 2 | 0 | 0 | 0
30 | 355 | 495 | 3.01 | 630 | 856 | 2.97 | 43 | 964 | 1242 | 1016 | 1081 | 999 | 862 | 246 | 44 | 4 | 16 | 2 | 2 | 168 | 0 | 37 | 0 | 1 | 3 | 0 | 0 | 16 | 76 | 110 | 2 | 0 | 0 | 0
31 | 335 | 470 | 2.76 | 627 | 855 | 2.72 | 41 | 897 | 1233 | 1036 | 1074 | 990 | 858 | 261 | 44 | 4 | 16 | 2 | 2 | 168 | 0 | 37 | 0 | 1 | 3 | 0 | 0 | 16 | 76 | 110 | 2 | 0 | 0 | 0
35 | 345 | 475 | 2.51 | 630 | 857 | 2.47 | 42 | 913 | 1240 | 1016 | 1057 | 981 | 853 | 195 | 44 | 4 | 16 | 2 | 2 | 168 | 0 | 37 | 0 | 1 | 3 | 0 | 0 | 16 | 76 | 110 | 2 | 0 | 0 | 0
35 | 395 | 490 | 2.51 | 634 | 859 | 2.47 | 43 | 1020 | 1212 | 987 | 1060 | 987 | 878 | 348 | 31 | 4 | 18 | 2 | 2 | 168 | 0 | 36 | 0 | 0 | 3 | 0 | 0 | 13 | 74 | 70 | 2 | 0 | 0 | 0
36 | 380 | 485 | 2.51 | 629 | 859 | 2.47 | 43 | 1027 | 1215 | 997 | 1063 | 995 | 878 | 349 | 31 | 4 | 18 | 2 | 2 | 168 | 0 | 36 | 0 | 0 | 3 | 0 | 0 | 13 | 74 | 70 | 2 | 0 | 0 | 0
32 | 375 | 490 | 2.51 | 627 | 859 | 2.47 | 43 | 1026 | 1213 | 993 | 1066 | 989 | 878 | 348 | 31 | 4 | 18 | 2 | 2 | 168 | 0 | 36 | 0 | 0 | 3 | 0 | 0 | 13 | 74 | 70 | 2 | 0 | 0 | 0
35 | 360 | 470 | 2.51 | 628 | 861 | 2.47 | 43 | 1020 | 1216 | 993 | 1063 | 985 | 888 | 356 | 31 | 4 | 18 | 2 | 2 | 168 | 0 | 36 | 0 | 0 | 3 | 0 | 0 | 13 | 74 | 70 | 2 | 0 | 0 | 0
30 | 355 | 500 | 2.91 | 629 | 853 | 2.87 | 40 | 946 | 1258 | 1015 | 1094 | 1011 | 865 | 237 | 31 | 4 | 18 | 2 | 2 | 168 | 0 | 36 | 0 | 0 | 3 | 0 | 0 | 13 | 74 | 70 | 2 | 0 | 0 | 0
34 | 370 | 470 | 3.03 | 633 | 850 | 2.99 | 40 | 940 | 1218 | 1003 | 1056 | 1001 | 852 | 488 | 31 | 4 | 17 | 2 | 2 | 168 | 0 | 36 | 0 | 0 | 3 | 0 | 0 | 11 | 74 | 90 | 1 | 0 | 0 | 0
37 | 350 | 465 | 3.03 | 630 | 853 | 2.99 | 41 | 941 | 1221 | 1003 | 1058 | 1009 | 851 | 487 | 31 | 4 | 17 | 2 | 2 | 168 | 0 | 36 | 0 | 0 | 3 | 0 | 0 | 11 | 74 | 90 | 1 | 0 | 0 | 0
34 | 310 | 465 | 3.03 | 634 | 851 | 2.99 | 40 | 960 | 1222 | 1009 | 1058 | 1005 | 850 | 486 | 31 | 4 | 17 | 2 | 2 | 168 | 0 | 36 | 0 | 0 | 3 | 0 | 0 | 11 | 74 | 90 | 1 | 0 | 0 | 0
37 | 355 | 470 | 2.53 | 630 | 853 | 2.49 | 39 | 1016 | 1234 | 991 | 1079 | 982 | 850 | 247 | 31 | 4 | 17 | 2 | 2 | 168 | 0 | 36 | 0 | 0 | 3 | 0 | 0 | 11 | 74 | 90 | 1 | 0 | 0 | 0
37 | 355 | 470 | 3.03 | 637 | 852 | 2.99 | 40 | 964 | 1205 | 995 | 1056 | 990 | 845 | 414 | 28 | 4 | 17 | 2 | 2 | 168 | 0 | 36 | 0 | 0 | 3 | 0 | 0 | 12 | 73 | 90 | 0 | 0 | 0 | 0
40 | 350 | 475 | 3.03 | 635 | 855 | 2.99 | 40 | 964 | 1217 | 1001 | 1070 | 988 | 859 | 207 | 28 | 4 | 17 | 2 | 2 | 168 | 0 | 36 | 0 | 0 | 3 | 0 | 0 | 12 | 73 | 90 | 0 | 0 | 0 | 0
38 | 350 | 475 | 3.03 | 630 | 853 | 2.99 | 40 | 951 | 1227 | 981 | 1054 | 981 | 850 | 204 | 28 | 4 | 17 | 2 | 2 | 168 | 0 | 36 | 0 | 0 | 3 | 0 | 0 | 12 | 73 | 90 | 0 | 0 | 0 | 0
40 | 335 | 455 | 4.38 | 617 | 851 | 4.32 | 43 | 767 | 1207 | 998 | 1038 | 981 | 846 | 290 | 28 | 4 | 17 | 2 | 2 | 168 | 0 | 36 | 0 | 0 | 3 | 0 | 0 | 12 | 73 | 90 | 0 | 0 | 0 | 0
40 | 330 | 455 | 4.38 | 616 | 851 | 4.32 | 44 | 751 | 1208 | 992 | 1039 | 986 | 846 | 287 | 28 | 4 | 17 | 2 | 2 | 168 | 0 | 36 | 0 | 0 | 3 | 0 | 0 | 12 | 73 | 90 | 0 | 0 | 0 | 0
33 | 380 | 480 | 2.51 | 630 | 852 | 2.47 | 40 | 1027 | 1234 | 1024 | 1051 | 988 | 863 | 255 | 34 | 4 | 17 | 2 | 2 | 168 | 0 | 35 | 0 | 2 | 3 | 0 | 0 | 11 | 73 | 100 | 4 | 0 | 0 | 0
34 | 385 | 500 | 2.51 | 629 | 853 | 2.47 | 39 | 1005 | 1264 | 1028 | 1072 | 981 | 868 | 208 | 34 | 4 | 17 | 2 | 2 | 168 | 0 | 35 | 0 | 2 | 3 | 0 | 0 | 11 | 73 | 100 | 4 | 0 | 0 | 0
33 | 340 | 470 | 2.36 | 633 | 849 | 2.33 | 39 | 1047 | 1247 | 1029 | 1080 | 985 | 866 | 178 | 34 | 4 | 17 | 2 | 2 | 168 | 0 | 35 | 0 | 2 | 3 | 0 | 0 | 11 | 73 | 100 | 4 | 0 | 0 | 0
33 | 355 | 470 | 2.91 | 630 | 850 | 2.87 | 40 | 946 | 1231 | 991 | 1053 | 993 | 847 | 282 | 30 | 3 | 22 | 2 | 1 | 168 | 0 | 35 | 0 | 0 | 2 | 0 | 0 | 13 | 66 | 60 | 1 | 0 | 0 | 0
37 | 360 | 465 | 3.01 | 630 | 852 | 2.97 | 41 | 964 | 1223 | 988 | 1047 | 982 | 858 | 210 | 30 | 3 | 22 | 2 | 1 | 168 | 0 | 35 | 0 | 0 | 2 | 0 | 0 | 13 | 66 | 60 | 1 | 0 | 0 | 0
36 | 350 | 460 | 2.92 | 630 | 860 | 2.88 | 40 | 949 | 1246 | 1002 | 1059 | 1000 | 862 | 228 | 36 | 1 | 0 | 1 | 1 | 168 | 0 | 35 | 0 | 0 | 2 | 0 | 0 | 17 | 62 | 55 | 1 | 0 | 1 | 0
34 | 320 | 455 | 3.13 | 633 | 854 | 3.09 | 40 | 902 | 1234 | 1008 | 1069 | 993 | 856 | 443 | 24 | 4 | 17 | 2 | 1 | 168 | 0 | 34 | 0 | 0 | 3 | 0 | 0 | 16 | 63 | 100 | 0 | 0 | 0 | 0
28 | 480 | 560 | 3.23 | 567 | 857 | 3.2 | 41 | 895 | 1233 | 990 | 1051 | 973 | 867 | 160 | 26 | 4 | 18 | 2 | 2 | 167 | 0 | 64 | 0 | 9 | 3 | 0 | 0 | 17 | 61 | 100 | 2 | 0 | 0 | 0
37 | 295 | 445 | 2.02 | 650 | 853 | 1.99 | 39 | 1056 | 1231 | 993 | 1069 | 995 | 831 | 167 | 37 | 1 | 0 | 1 | 2 | 167 | 0 | 38 | 0 | 1 | 1 | 0 | 0 | 18 | 66 | 62 | 1 | 0 | 1 | 0
36 | 295 | 435 | 2.02 | 650 | 855 | 1.99 | 39 | 1055 | 1237 | 1021 | 1081 | 1033 | 841 | 168 | 37 | 1 | 0 | 1 | 2 | 167 | 0 | 38 | 0 | 1 | 1 | 0 | 0 | 18 | 66 | 62 | 1 | 0 | 1 | 0
40 | 285 | 420 | 2.02 | 650 | 854 | 1.99 | 39 | 1045 | 1235 | 1018 | 1081 | 1003 | 827 | 170 | 37 | 1 | 0 | 1 | 2 | 167 | 0 | 38 | 0 | 1 | 1 | 0 | 0 | 18 | 66 | 62 | 1 | 0 | 1 | 0
36 | 285 | 425 | 2.02 | 650 | 855 | 1.99 | 39 | 1056 | 1234 | 1027 | 1082 | 1030 | 835 | 169 | 37 | 1 | 0 | 1 | 2 | 167 | 0 | 38 | 0 | 1 | 1 | 0 | 0 | 18 | 66 | 62 | 1 | 0 | 1 | 0
41 | 290 | 435 | 2.02 | 650 | 856 | 1.99 | 39 | 1060 | 1235 | 1021 | 1083 | 1023 | 837 | 172 | 37 | 1 | 0 | 1 | 2 | 167 | 0 | 38 | 0 | 1 | 1 | 0 | 0 | 18 | 66 | 62 | 1 | 0 | 1 | 0
40 | 325 | 455 | 3.02 | 650 | 855 | 2.98 | 41 | 952 | 1238 | 1017 | 1065 | 1005 | 854 | 189 | 37 | 1 | 0 | 1 | 2 | 167 | 0 | 38 | 0 | 1 | 1 | 0 | 0 | 18 | 66 | 62 | 1 | 0 | 1 | 0
35 | 330 | 470 | 2.91 | 634 | 854 | 2.87 | 40 | 962 | 1234 | 997 | 1068 | 984 | 859 | 279 | 35 | 3 | 18 | 2 | 1 | 167 | 0 | 37 | 0 | 0 | 2 | 0 | 0 | 18 | 72 | 120 | 1 | 0 | 0 | 0
35 | 380 | 480 | 2.91 | 630 | 851 | 2.87 | 40 | 956 | 1237 | 989 | 1058 | 994 | 858 | 181 | 25 | 3 | 17 | 4 | 2 | 167 | 0 | 36 | 1 | 0 | 5 | 0 | 0 | 16 | 72 | 100 | 1 | 0 | 0 | 0
40 | 380 | 480 | 3.03 | 632 | 853 | 2.99 | 40 | 953 | 1230 | 993 | 1078 | 995 | 843 | 283 | 25 | 3 | 17 | 4 | 2 | 167 | 0 | 36 | 1 | 0 | 5 | 0 | 0 | 16 | 72 | 100 | 1 | 0 | 0 | 0
38 | 350 | 475 | 2.77 | 630 | 854 | 2.73 | 39 | 964 | 1230 | 1004 | 1055 | 974 | 852 | 181 | 33 | 0 | 5 | 2 | 2 | 167 | 0 | 35 | 0 | 0 | 2 | 0 | 0 | 21 | 64 | 140 | 1 | 0 | 0 | 0
37 | 365 | 480 | 2.52 | 632 | 855 | 2.48 | 39 | 1001 | 1239 | 1008 | 1057 | 994 | 850 | 181 | 33 | 0 | 5 | 2 | 2 | 167 | 0 | 35 | 0 | 0 | 2 | 0 | 0 | 21 | 64 | 140 | 1 | 0 | 0 | 0
34 | 350 | 480 | 2.52 | 630 | 855 | 2.48 | 39 | 991 | 1246 | 1008 | 1061 | 1003 | 851 | 180 | 33 | 0 | 5 | 2 | 2 | 167 | 0 | 35 | 0 | 0 | 2 | 0 | 0 | 21 | 64 | 140 | 1 | 0 | 0 | 0
37 | 355 | 475 | 2.44 | 649 | 873 | 2.41 | 39 | 1027 | 1213 | 987 | 1059 | 993 | 876 | 210 | 43 | 2 | 8 | 2 | 1 | 166 | 19 | 87 | 1 | 0 | 2 | 36 | 0 | 15 | 24 | 50 | 19 | 0 | 0 | 0
39 | 350 | 475 | 2.44 | 650 | 873 | 2.41 | 39 | 1016 | 1205 | 979 | 1051 | 986 | 879 | 200 | 43 | 2 | 8 | 2 | 1 | 166 | 19 | 87 | 1 | 0 | 2 | 36 | 0 | 15 | 24 | 50 | 19 | 0 | 0 | 0
37 | 340 | 470 | 2.44 | 650 | 871 | 2.41 | 39 | 1025 | 1209 | 979 | 1057 | 987 | 865 | 212 | 43 | 2 | 8 | 2 | 1 | 166 | 19 | 87 | 1 | 0 | 2 | 36 | 0 | 15 | 24 | 50 | 19 | 0 | 0 | 0
40 | 340 | 465 | 2.44 | 650 | 870 | 2.41 | 39 | 1027 | 1209 | 979 | 1054 | 986 | 862 | 212 | 43 | 2 | 8 | 2 | 1 | 166 | 19 | 87 | 1 | 0 | 2 | 36 | 0 | 15 | 24 | 50 | 19 | 0 | 0 | 0
36 | 335 | 465 | 2.44 | 650 | 871 | 2.41 | 39 | 1012 | 1221 | 968 | 1050 | 985 | 867 | 212 | 43 | 2 | 8 | 2 | 1 | 166 | 19 | 87 | 1 | 0 | 2 | 36 | 0 | 15 | 24 | 50 | 19 | 0 | 0 | 0
31 | 370 | 495 | 2.94 | 629 | 852 | 2.9 | 41 | 900 | 1216 | 977 | 1057 | 1008 | 849 | 234 | 43 | 2 | 8 | 2 | 1 | 166 | 19 | 87 | 1 | 0 | 2 | 36 | 0 | 15 | 24 | 50 | 19 | 0 | 0 | 0
33 | 365 | 495 | 2.94 | 627 | 851 | 2.9 | 40 | 889 | 1217 | 984 | 1064 | 1001 | 851 | 214 | 43 | 2 | 8 | 2 | 1 | 166 | 19 | 87 | 1 | 0 | 2 | 36 | 0 | 15 | 24 | 50 | 19 | 0 | 0 | 0
33 | 365 | 490 | 2.94 | 628 | 851 | 2.9 | 40 | 898 | 1218 | 992 | 1064 | 1014 | 855 | 215 | 43 | 2 | 8 | 2 | 1 | 166 | 19 | 87 | 1 | 0 | 2 | 36 | 0 | 15 | 24 | 50 | 19 | 0 | 0 | 0
35 | 370 | 495 | 2.94 | 620 | 850 | 2.9 | 41 | 852 | 1216 | 974 | 1047 | 961 | 843 | 235 | 43 | 2 | 8 | 2 | 1 | 166 | 19 | 87 | 1 | 0 | 2 | 36 | 0 | 15 | 24 | 50 | 19 | 0 | 0 | 0
32 | 380 | 500 | 2.94 | 620 | 852 | 2.9 | 40 | 864 | 1213 | 974 | 1054 | 979 | 842 | 230 | 43 | 2 | 8 | 2 | 1 | 166 | 19 | 87 | 1 | 0 | 2 | 36 | 0 | 15 | 24 | 50 | 19 | 0 | 0 | 0
33 | 370 | 495 | 2.94 | 620 | 853 | 2.9 | 41 | 863 | 1223 | 974 | 1041 | 991 | 847 | 235 | 43 | 2 | 8 | 2 | 1 | 166 | 19 | 87 | 1 | 0 | 2 | 36 | 0 | 15 | 24 | 50 | 19 | 0 | 0 | 0
36 | 355 | 495 | 2.94 | 650 | 871 | 2.9 | 40 | 954 | 1224 | 985 | 1047 | 978 | 866 | 199 | 39 | 0 | 13 | 2 | 1 | 166 | 10 | 85 | 0 | 2 | 3 | 33 | 0 | 15 | 16 | 60 | 20 | 0 | 0 | 0
31 | 370 | 500 | 2.94 | 650 | 868 | 2.9 | 40 | 949 | 1220 | 989 | 1048 | 982 | 869 | 200 | 39 | 0 | 13 | 2 | 1 | 166 | 10 | 85 | 0 | 2 | 3 | 33 | 0 | 15 | 16 | 60 | 20 | 0 | 0 | 0
34 | 360 | 490 | 2.94 | 650 | 871 | 2.9 | 41 | 964 | 1218 | 978 | 1044 | 978 | 867 | 201 | 39 | 0 | 13 | 2 | 1 | 166 | 10 | 85 | 0 | 2 | 3 | 33 | 0 | 15 | 16 | 60 | 20 | 0 | 0 | 0
38 | 355 | 490 | 2.94 | 650 | 870 | 2.9 | 41 | 966 | 1215 | 988 | 1049 | 982 | 859 | 200 | 39 | 0 | 13 | 2 | 1 | 166 | 10 | 85 | 0 | 2 | 3 | 33 | 0 | 15 | 16 | 60 | 20 | 0 | 0 | 0
31 | 355 | 485 | 2.94 | 650 | 870 | 2.9 | 41 | 955 | 1213 | 971 | 1037 | 976 | 862 | 212 | 39 | 0 | 13 | 2 | 1 | 166 | 10 | 85 | 0 | 2 | 3 | 33 | 0 | 15 | 16 | 60 | 20 | 0 | 0 | 0
34 | 370 | 495 | 2.94 | 651 | 868 | 2.9 | 40 | 953 | 1199 | 986 | 1042 | 980 | 866 | 331 | 39 | 0 | 13 | 2 | 1 | 166 | 10 | 85 | 0 | 2 | 3 | 33 | 0 | 15 | 16 | 60 | 20 | 0 | 0 | 0
32 | 460 | 555 | 4.41 | 656 | 866 | 4.35 | 43 | 769 | 1225 | 987 | 1047 | 1018 | 874 | 424 | 38 | 0 | 3 | 2 | 2 | 166 | 0 | 77 | 1 | 8 | 2 | 0 | 0 | 12 | 192 | 140 | 5 | 0 | 0 | 0
37 | 350 | 485 | 4.38 | 619 | 850 | 4.33 | 43 | 764 | 1227 | 999 | 1058 | 1000 | 853 | 294 | 34 | 2 | 22 | 2 | 1 | 166 | 0 | 71 | 0 | 0 | 3 | 29 | 0 | 14 | 29 | 70 | 1 | 0 | 0 | 0
33 | 365 | 515 | 3.77 | 622 | 851 | 3.72 | 42 | 847 | 1220 | 997 | 1051 | 1032 | 842 | 292 | 45 | 2 | 3 | 2 | 1 | 166 | 0 | 70 | 1 | 0 | 4 | 41 | 0 | 18 | 23 | 100 | 1 | 0 | 0 | 0
38 | 300 | 450 | 4.03 | 652 | 853 | 3.98 | 42 | 801 | 1254 | 1009 | 1061 | 1031 | 853 | 173 | 0 | 0 | 0 | 0 | 0 | 166 | 0 | 44 | 0 | 0 | 0 | 0 | 0 | 11 | 3 | 80 | 0 | 0 | 0 | 0
40 | 325 | 450 | 3.02 | 651 | 852 | 2.98 | 41 | 953 | 1218 | 971 | 1034 | 1014 | 849 | 169 | 41 | 1 | 0 | 1 | 1 | 166 | 0 | 39 | 0 | 0 | 2 | 0 | 0 | 10 | 78 | 44 | 1 | 0 | 0 | 1
41 | 315 | 445 | 3.02 | 653 | 851 | 2.98 | 41 | 950 | 1229 | 957 | 1029 | 1009 | 847 | 170 | 41 | 1 | 0 | 1 | 1 | 166 | 0 | 39 | 0 | 0 | 2 | 0 | 0 | 10 | 78 | 44 | 1 | 0 | 0 | 1
41 | 315 | 450 | 3.02 | 653 | 852 | 2.98 | 41 | 952 | 1225 | 976 | 1038 | 1002 | 848 | 171 | 41 | 1 | 0 | 1 | 1 | 166 | 0 | 39 | 0 | 0 | 2 | 0 | 0 | 10 | 78 | 44 | 1 | 0 | 0 | 1
40 | 310 | 440 | 3.02 | 652 | 852 | 2.98 | 41 | 957 | 1236 | 961 | 1028 | 1015 | 849 | 172 | 41 | 1 | 0 | 1 | 1 | 166 | 0 | 39 | 0 | 0 | 2 | 0 | 0 | 10 | 78 | 44 | 1 | 0 | 0 | 1
38 | 315 | 450 | 3.02 | 653 | 851 | 2.98 | 41 | 953 | 1216 | 989 | 1046 | 1024 | 841 | 217 | 41 | 1 | 0 | 1 | 1 | 166 | 0 | 39 | 0 | 0 | 2 | 0 | 0 | 10 | 78 | 44 | 1 | 0 | 0 | 1
38 | 330 | 465 | 3.02 | 652 | 850 | 2.98 | 40 | 953 | 1221 | 988 | 1048 | 1018 | 840 | 218 | 41 | 1 | 0 | 1 | 1 | 166 | 0 | 39 | 0 | 0 | 2 | 0 | 0 | 10 | 78 | 44 | 1 | 0 | 0 | 1
39 | 350 | 495 | 2.91 | 625 | 853 | 2.87 | 40 | 948 | 1231 | 995 | 1073 | 1006 | 854 | 287 | 30 | 4 | 16 | 2 | 2 | 166 | 0 | 37 | 0 | 0 | 3 | 0 | 0 | 15 | 72 | 110 | 0 | 0 | 0 | 0
31 | 350 | 480 | 2.91 | 624 | 854 | 2.87 | 40 | 956 | 1236 | 1017 | 1077 | 990 | 862 | 282 | 30 | 4 | 16 | 2 | 2 | 166 | 0 | 37 | 0 | 0 | 3 | 0 | 0 | 15 | 72 | 110 | 0 | 0 | 0 | 0
35 | 355 | 490 | 2.91 | 625 | 854 | 2.87 | 40 | 949 | 1241 | 1018 | 1077 | 992 | 866 | 286 | 30 | 4 | 16 | 2 | 2 | 166 | 0 | 37 | 0 | 0 | 3 | 0 | 0 | 15 | 72 | 110 | 0 | 0 | 0 | 0
38 | 355 | 490 | 2.91 | 627 | 854 | 2.87 | 40 | 941 | 1240 | 1018 | 1076 | 987 | 862 | 292 | 30 | 4 | 16 | 2 | 2 | 166 | 0 | 37 | 0 | 0 | 3 | 0 | 0 | 15 | 72 | 110 | 0 | 0 | 0 | 0
34 | 350 | 475 | 2.91 | 626 | 854 | 2.87 | 40 | 964 | 1239 | 1017 | 1077 | 989 | 859 | 293 | 30 | 4 | 16 | 2 | 2 | 166 | 0 | 37 | 0 | 0 | 3 | 0 | 0 | 15 | 72 | 110 | 0 | 0 | 0 | 0
38 | 335 | 470 | 2.91 | 628 | 853 | 2.87 | 40 | 950 | 1250 | 1021 | 1087 | 991 | 854 | 305 | 30 | 4 | 16 | 2 | 2 | 166 | 0 | 37 | 0 | 0 | 3 | 0 | 0 | 15 | 72 | 110 | 0 | 0 | 0 | 0
31 | 345 | 485 | 2.91 | 628 | 853 | 2.87 | 40 | 964 | 1245 | 1014 | 1077 | 980 | 859 | 297 | 30 | 4 | 16 | 2 | 2 | 166 | 0 | 37 | 0 | 0 | 3 | 0 | 0 | 15 | 72 | 110 | 0 | 0 | 0 | 0
36 | 345 | 490 | 2.91 | 627 | 853 | 2.87 | 40 | 940 | 1236 | 971 | 1051 | 979 | 863 | 295 | 30 | 4 | 16 | 2 | 2 | 166 | 0 | 37 | 0 | 0 | 3 | 0 | 0 | 15 | 72 | 110 | 0 | 0 | 0 | 0
31 | 360 | 485 | 2.91 | 635 | 855 | 2.87 | 40 | 944 | 1253 | 1013 | 1089 | 1017 | 860 | 216 | 30 | 4 | 16 | 2 | 2 | 166 | 0 | 37 | 0 | 0 | 3 | 0 | 0 | 15 | 72 | 110 | 0 | 0 | 0 | 0
37 | 340 | 470 | 4.01 | 628 | 850 | 3.96 | 42 | 810 | 1242 | 995 | 1057 | 981 | 849 | 204 | 27 | 3 | 16 | 2 | 3 | 166 | 0 | 36 | 0 | 0 | 4 | 0 | 0 | 19 | 73 | 150 | 0 | 0 | 0 | 0
34 | 330 | 470 | 2.02 | 651 | 853 | 1.99 | 40 | 1060 | 1220 | 988 | 1065 | 1001 | 873 | 265 | 35 | 1 | 0 | 1 | 1 | 166 | 0 | 34 | 0 | 2 | 2 | 0 | 0 | 20 | 53 | 49 | 1 | 1 | 2 | 1
29 | 350 | 495 | 2.02 | 650 | 854 | 1.99 | 39 | 1060 | 1220 | 995 | 1067 | 1010 | 875 | 269 | 35 | 1 | 0 | 1 | 1 | 166 | 0 | 34 | 0 | 2 | 2 | 0 | 0 | 20 | 53 | 49 | 1 | 1 | 2 | 1
34 | 355 | 500 | 2.02 | 649 | 853 | 1.99 | 39 | 1059 | 1222 | 995 | 1073 | 1006 | 871 | 302 | 35 | 1 | 0 | 1 | 1 | 166 | 0 | 34 | 0 | 2 | 2 | 0 | 0 | 20 | 53 | 49 | 1 | 1 | 2 | 1
34 | 375 | 510 | 2.02 | 650 | 854 | 1.99 | 39 | 1049 | 1226 | 992 | 1069 | 1011 | 875 | 305 | 35 | 1 | 0 | 1 | 1 | 166 | 0 | 34 | 0 | 2 | 2 | 0 | 0 | 20 | 53 | 49 | 1 | 1 | 2 | 1
32 | 365 | 500 | 2.02 | 650 | 854 | 1.99 | 39 | 1047 | 1222 | 997 | 1074 | 1021 | 873 | 304 | 35 | 1 | 0 | 1 | 1 | 166 | 0 | 34 | 0 | 2 | 2 | 0 | 0 | 20 | 53 | 49 | 1 | 1 | 2 | 1
36 | 345 | 475 | 2.02 | 650 | 854 | 1.99 | 39 | 1048 | 1227 | 999 | 1074 | 1015 | 875 | 305 | 35 | 1 | 0 | 1 | 1 | 166 | 0 | 34 | 0 | 2 | 2 | 0 | 0 | 20 | 53 | 49 | 1 | 1 | 2 | 1
31 | 370 | 500 | 2.02 | 650 | 854 | 1.99 | 39 | 1049 | 1223 | 995 | 1076 | 1022 | 875 | 305 | 35 | 1 | 0 | 1 | 1 | 166 | 0 | 34 | 0 | 2 | 2 | 0 | 0 | 20 | 53 | 49 | 1 | 1 | 2 | 1
32 | 370 | 500 | 2.02 | 650 | 856 | 1.99 | 39 | 1052 | 1227 | 992 | 1073 | 1011 | 874 | 306 | 35 | 1 | 0 | 1 | 1 | 166 | 0 | 34 | 0 | 2 | 2 | 0 | 0 | 20 | 53 | 49 | 1 | 1 | 2 | 1
36 | 365 | 505 | 2.02 | 650 | 853 | 1.99 | 39 | 1046 | 1222 | 991 | 1064 | 1002 | 870 | 306 | 35 | 1 | 0 | 1 | 1 | 166 | 0 | 34 | 0 | 2 | 2 | 0 | 0 | 20 | 53 | 49 | 1 | 1 | 2 | 1
38 | 370 | 510 | 2.02 | 650 | 852 | 1.99 | 40 | 1047 | 1228 | 989 | 1047 | 982 | 864 | 310 | 35 | 1 | 0 | 1 | 1 | 166 | 0 | 34 | 0 | 2 | 2 | 0 | 0 | 20 | 53 | 49 | 1 | 1 | 2 | 1
36 | 320 | 460 | 2.02 | 650 | 853 | 1.99 | 40 | 1078 | 1229 | 995 | 1065 | 1011 | 864 | 176 | 35 | 1 | 0 | 1 | 1 | 166 | 0 | 34 | 0 | 2 | 2 | 0 | 0 | 20 | 53 | 49 | 1 | 1 | 2 | 1
31 | 355 | 505 | 2.02 | 650 | 854 | 1.99 | 39 | 1077 | 1233 | 1002 | 1073 | 1016 | 860 | 180 | 35 | 1 | 0 | 1 | 1 | 166 | 0 | 34 | 0 | 2 | 2 | 0 | 0 | 20 | 53 | 49 | 1 | 1 | 2 | 1
40 | 295 | 440 | 3.02 | 651 | 850 | 2.98 | 41 | 962 | 1242 | 975 | 1036 | 966 | 820 | 190 | 25 | 1 | 1 | 1 | 1 | 166 | 0 | 33 | 0 | 1 | 1 | 0 | 0 | 11 | 88 | 62 | 2 | 0 | 1 | 2
36 | 295 | 445 | 3.02 | 650 | 852 | 2.98 | 41 | 951 | 1250 | 986 | 1045 | 974 | 819 | 190 | 25 | 1 | 1 | 1 | 1 | 166 | 0 | 33 | 0 | 1 | 1 | 0 | 0 | 11 | 88 | 62 | 2 | 0 | 1 | 2
38 | 305 | 445 | 3.02 | 650 | 853 | 2.98 | 41 | 966 | 1252 | 980 | 1043 | 973 | 817 | 189 | 25 | 1 | 1 | 1 | 1 | 166 | 0 | 33 | 0 | 1 | 1 | 0 | 0 | 11 | 88 | 62 | 2 | 0 | 1 | 2
38 | 295 | 445 | 3.02 | 650 | 856 | 2.98 | 41 | 955 | 1245 | 1023 | 1070 | 982 | 833 | 183 | 25 | 1 | 1 | 1 | 1 | 166 | 0 | 33 | 0 | 1 | 1 | 0 | 0 | 11 | 88 | 62 | 2 | 0 | 1 | 2
40 | 300 | 440 | 3.02 | 650 | 857 | 2.98 | 41 | 956 | 1250 | 998 | 1057 | 1003 | 831 | 184 | 25 | 1 | 1 | 1 | 1 | 166 | 0 | 33 | 0 | 1 | 1 | 0 | 0 | 11 | 88 | 62 | 2 | 0 | 1 | 2
37 | 295 | 445 | 3.02 | 650 | 858 | 2.98 | 41 | 963 | 1252 | 1029 | 1075 | 1017 | 848 | 182 | 25 | 1 | 1 | 1 | 1 | 166 | 0 | 33 | 0 | 1 | 1 | 0 | 0 | 11 | 88 | 62 | 2 | 0 | 1 | 2
35 | 360 | 470 | 2.02 | 630 | 850 | 1.99 | 39 | 1059 | 1246 | 1020 | 1068 | 995 | 836 | 191 | 49 | 0 | 15 | 2 | 2 | 166 | 0 | 33 | 0 | 1 | 2 | 0 | 0 | 16 | 79 | 140 | 2 | 0 | 0 | 0
37 | 370 | 485 | 2.02 | 630 | 851 | 1.99 | 39 | 1061 | 1240 | 1023 | 1069 | 1026 | 835 | 210 | 49 | 0 | 15 | 2 | 2 | 166 | 0 | 33 | 0 | 1 | 2 | 0 | 0 | 16 | 79 | 140 | 2 | 0 | 0 | 0
26 | 415 | 520 | 2.91 | 629 | 852 | 2.87 | 43 | 864 | 1224 | 983 | 1068 | 996 | 862 | 384 | 34 | 4 | 17 | 2 | 3 | 166 | 0 | 33 | 0 | 1 | 3 | 0 | 0 | 14 | 68 | 100 | 1 | 0 | 0 | 0
35 | 360 | 485 | 2.91 | 629 | 858 | 2.87 | 43 | 845 | 1230 | 999 | 1066 | 995 | 859 | 392 | 34 | 4 | 17 | 2 | 3 | 166 | 0 | 33 | 0 | 1 | 3 | 0 | 0 | 14 | 68 | 100 | 1 | 0 | 0 | 0
32 | 415 | 530 | 2.97 | 632 | 851 | 2.93 | 40 | 951 | 1221 | 999 | 1039 | 1011 | 846 | 259 | 39 | 4 | 14 | 2 | 1 | 165 | 0 | 71 | 1 | 0 | 3 | 32 | 0 | 15 | 21 | 70 | 1 | 0 | 0 | 0
34 | 405 | 485 | 2.97 | 630 | 854 | 2.93 | 40 | 958 | 1223 | 993 | 1034 | 1012 | 857 | 267 | 39 | 4 | 14 | 2 | 1 | 165 | 0 | 71 | 1 | 0 | 3 | 32 | 0 | 15 | 21 | 70 | 1 | 0 | 0 | 0
35 | 465 | 560 | 4.38 | 573 | 859 | 4.32 | 43 | 751 | 1226 | 994 | 1040 | 988 | 867 | 168 | 23 | 3 | 23 | 1 | 2 | 165 | 0 | 66 | 0 | 10 | 2 | 0 | 0 | 14 | 80 | 80 | 1 | 0 | 0 | 0
41 | 325 | 415 | 1.82 | 661 | 859 | 1.79 | 39 | 1053 | 1251 | 1032 | 1069 | 1054 | 877 | 179 | 0 | 0 | 0 | 2 | 2 | 165 | 0 | 54 | 0 | 0 | 2 | 0 | 0 | 15 | 8 | 100 | 0 | 0 | 0 | 0
35 | 315 | 445 | 2.02 | 648 | 857 | 1.99 | 39 | 1055 | 1231 | 999 | 1073 | 1016 | 888 | 176 | 47 | 1 | 2 | 1 | 2 | 165 | 0 | 39 | 0 | 1 | 1 | 0 | 0 | 12 | 75 | 46 | 1 | 0 | 0 | 1
36 | 305 | 445 | 2.02 | 650 | 857 | 1.99 | 39 | 1051 | 1224 | 993 | 1063 | 1012 | 879 | 178 | 47 | 1 | 2 | 1 | 2 | 165 | 0 | 39 | 0 | 1 | 1 | 0 | 0 | 12 | 75 | 46 | 1 | 0 | 0 | 1
38 | 300 | 440 | 2.02 | 650 | 856 | 1.99 | 39 | 1061 | 1221 | 997 | 1066 | 1015 | 883 | 177 | 47 | 1 | 2 | 1 | 2 | 165 | 0 | 39 | 0 | 1 | 1 | 0 | 0 | 12 | 75 | 46 | 1 | 0 | 0 | 1
35 | 310 | 445 | 2.02 | 650 | 854 | 1.99 | 39 | 1048 | 1220 | 991 | 1049 | 1012 | 880 | 176 | 47 | 1 | 2 | 1 | 2 | 165 | 0 | 39 | 0 | 1 | 1 | 0 | 0 | 12 | 75 | 46 | 1 | 0 | 0 | 1
35 | 330 | 475 | 2.02 | 650 | 854 | 1.99 | 39 | 1049 | 1240 | 1016 | 1075 | 970 | 860 | 183 | 37 | 1 | 0 | 2 | 1 | 165 | 0 | 38 | 0 | 2 | 3 | 0 | 0 | 21 | 57 | 72 | 1 | 2 | 2 | 1
35 | 335 | 465 | 2.02 | 650 | 852 | 1.99 | 39 | 1047 | 1239 | 1009 | 1075 | 976 | 859 | 168 | 37 | 1 | 0 | 2 | 1 | 165 | 0 | 38 | 0 | 2 | 3 | 0 | 0 | 21 | 57 | 72 | 1 | 2 | 2 | 1
35 | 335 | 465 | 2.02 | 650 | 854 | 1.99 | 39 | 1045 | 1239 | 1013 | 1077 | 977 | 865 | 168 | 37 | 1 | 0 | 2 | 1 | 165 | 0 | 38 | 0 | 2 | 3 | 0 | 0 | 21 | 57 | 72 | 1 | 2 | 2 | 1
35 | 330 | 465 | 2.02 | 649 | 858 | 1.99 | 39 | 1058 | 1243 | 1010 | 1086 | 1025 | 878 | 174 | 37 | 1 | 0 | 2 | 1 | 165 | 0 | 38 | 0 | 2 | 3 | 0 | 0 | 21 | 57 | 72 | 1 | 2 | 2 | 1
36 | 330 | 470 | 2.02 | 650 | 858 | 1.99 | 39 | 1044 | 1240 | 1009 | 1084 | 1026 | 879 | 175 | 37 | 1 | 0 | 2 | 1 | 165 | 0 | 38 | 0 | 2 | 3 | 0 | 0 | 21 | 57 | 72 | 1 | 2 | 2 | 1
38 | 330 | 470 | 2.02 | 650 | 857 | 1.99 | 39 | 1047 | 1241 | 1011 | 1085 | 1022 | 877 | 176 | 37 | 1 | 0 | 2 | 1 | 165 | 0 | 38 | 0 | 2 | 3 | 0 | 0 | 21 | 57 | 72 | 1 | 2 | 2 | 1
35 | 330 | 470 | 2.02 | 650 | 855 | 1.99 | 39 | 1058 | 1238 | 1009 | 1082 | 1030 | 870 | 177 | 37 | 1 | 0 | 2 | 1 | 165 | 0 | 38 | 0 | 2 | 3 | 0 | 0 | 21 | 57 | 72 | 1 | 2 | 2 | 1
34 | 330 | 485 | 2.02 | 650 | 853 | 1.99 | 40 | 1078 | 1229 | 988 | 1063 | 1008 | 856 | 180 | 37 | 1 | 0 | 2 | 1 | 165 | 0 | 38 | 0 | 2 | 3 | 0 | 0 | 21 | 57 | 72 | 1 | 2 | 2 | 1
32 | 330 | 470 | 2.02 | 650 | 854 | 1.99 | 40 | 1076 | 1229 | 996 | 1065 | 1009 | 860 | 177 | 37 | 1 | 0 | 2 | 1 | 165 | 0 | 38 | 0 | 2 | 3 | 0 | 0 | 21 | 57 | 72 | 1 | 2 | 2 | 1
34 | 355 | 470 | 3.01 | 631 | 850 | 2.97 | 41 | 945 | 1238 | 973 | 1038 | 973 | 848 | 211 | 19 | 4 | 17 | 2 | 2 | 165 | 0 | 36 | 0 | 0 | 3 | 0 | 0 | 15 | 64 | 100 | 0 | 0 | 0 | 0
32 | 385 | 490 | 2.51 | 626 | 849 | 2.47 | 39 | 1008 | 1254 | 1030 | 1080 | 933 | 840 | 223 | 34 | 4 | 17 | 2 | 3 | 165 | 0 | 35 | 0 | 0 | 3 | 0 | 0 | 16 | 80 | 80 | 1 | 0 | 0 | 0
35 | 355 | 475 | 2.51 | 628 | 851 | 2.47 | 39 | 1011 | 1253 | 1030 | 1076 | 990 | 849 | 225 | 34 | 4 | 17 | 2 | 3 | 165 | 0 | 35 | 0 | 0 | 3 | 0 | 0 | 16 | 80 | 80 | 1 | 0 | 0 | 0
33 | 350 | 485 | 2.51 | 630 | 851 | 2.47 | 39 | 1017 | 1251 | 1027 | 1075 | 988 | 848 | 226 | 34 | 4 | 17 | 2 | 3 | 165 | 0 | 35 | 0 | 0 | 3 | 0 | 0 | 16 | 80 | 80 | 1 | 0 | 0 | 0
37 | 360 | 485 | 2.51 | 628 | 851 | 2.47 | 39 | 1009 | 1252 | 1027 | 1073 | 983 | 847 | 225 | 34 | 4 | 17 | 2 | 3 | 165 | 0 | 35 | 0 | 0 | 3 | 0 | 0 | 16 | 80 | 80 | 1 | 0 | 0 | 0
35 | 340 | 485 | 2.51 | 630 | 851 | 2.47 | 39 | 1027 | 1252 | 1030 | 1081 | 991 | 850 | 224 | 34 | 4 | 17 | 2 | 3 | 165 | 0 | 35 | 0 | 0 | 3 | 0 | 0 | 16 | 80 | 80 | 1 | 0 | 0 | 0
35 | 340 | 480 | 2.51 | 627 | 850 | 2.47 | 39 | 1011 | 1249 | 1030 | 1074 | 989 | 848 | 225 | 34 | 4 | 17 | 2 | 3 | 165 | 0 | 35 | 0 | 0 | 3 | 0 | 0 | 16 | 80 | 80 | 1 | 0 | 0 | 0
35 | 350 | 480 | 2.51 | 631 | 850 | 2.47 | 39 | 1027 | 1247 | 1029 | 1075 | 986 | 846 | 225 | 34 | 4 | 17 | 2 | 3 | 165 | 0 | 35 | 0 | 0 | 3 | 0 | 0 | 16 | 80 | 80 | 1 | 0 | 0 | 0
37 | 355 | 490 | 3.22 | 633 | 854 | 3.18 | 40 | 896 | 1243 | 1033 | 1080 | 1003 | 853 | 202 | 37 | 1 | 15 | 4 | 1 | 165 | 0 | 35 | 1 | 1 | 2 | 0 | 0 | 16 | 76 | 100 | 1 | 0 | 0 | 0
39 | 375 | 480 | 3.22 | 632 | 854 | 3.18 | 40 | 897 | 1240 | 1014 | 1067 | 985 | 848 | 198 | 37 | 1 | 15 | 4 | 1 | 165 | 0 | 35 | 1 | 1 | 2 | 0 | 0 | 16 | 76 | 100 | 1 | 0 | 0 | 0
33 | 345 | 450 | 2.92 | 630 | 861 | 2.88 | 40 | 952 | 1238 | 994 | 1066 | 1018 | 868 | 190 | 28 | 0 | 0 | 1 | 3 | 165 | 0 | 35 | 0 | 0 | 2 | 0 | 0 | 19 | 73 | 72 | 1 | 0 | 0 | 0
39 | 285 | 440 | 4.02 | 630 | 856 | 3.97 | 42 | 791 | 1231 | 1000 | 1055 | 1021 | 861 | 212 | 28 | 0 | 0 | 1 | 3 | 165 | 0 | 35 | 0 | 0 | 2 | 0 | 0 | 19 | 73 | 72 | 1 | 0 | 0 | 0
33 | 370 | 475 | 2.03 | 631 | 854 | 2 | 39 | 1055 | 1244 | 1023 | 1089 | 1015 | 861 | 354 | 25 | 6 | 17 | 2 | 1 | 165 | 0 | 35 | 0 | 0 | 3 | 0 | 0 | 17 | 72 | 80 | 0 | 0 | 0 | 0
33 | 360 | 465 | 2.03 | 631 | 851 | 2 | 39 | 1044 | 1241 | 1022 | 1088 | 1009 | 855 | 356 | 25 | 6 | 17 | 2 | 1 | 165 | 0 | 35 | 0 | 0 | 3 | 0 | 0 | 17 | 72 | 80 | 0 | 0 | 0 | 0
37 | 350 | 470 | 2.03 | 630 | 851 | 2 | 39 | 1061 | 1233 | 1021 | 1087 | 1010 | 854 | 500 | 25 | 6 | 17 | 2 | 1 | 165 | 0 | 35 | 0 | 0 | 3 | 0 | 0 | 17 | 72 | 80 | 0 | 0 | 0 | 0
38 | 315 | 455 | 3.83 | 631 | 854 | 3.78 | 42 | 798 | 1226 | 993 | 1041 | 972 | 861 | 208 | 25 | 6 | 17 | 2 | 1 | 165 | 0 | 35 | 0 | 0 | 3 | 0 | 0 | 17 | 72 | 80 | 0 | 0 | 0 | 0
42 | 335 | 435 | 2.02 | 650 | 858 | 1.99 | 39 | 1050 | 1232 | 1001 | 1061 | 1036 | 850 | 211 | 35 | 0 | 0 | 2 | 1 | 165 | 0 | 34 | 0 | 0 | 1 | 0 | 0 | 17 | 72 | 36 | 1 | 0 | 0 | 0
38 | 335 | 440 | 2.02 | 650 | 850 | 1.99 | 39 | 1051 | 1238 | 990 | 1054 | 1021 | 829 | 178 | 35 | 0 | 0 | 2 | 1 | 165 | 0 | 34 | 0 | 0 | 1 | 0 | 0 | 17 | 72 | 36 | 1 | 0 | 0 | 0
37 | 335 | 445 | 2.02 | 650 | 851 | 1.99 | 39 | 1047 | 1240 | 990 | 1066 | 1035 | 837 | 188 | 35 | 0 | 0 | 2 | 1 | 165 | 0 | 34 | 0 | 0 | 1 | 0 | 0 | 17 | 72 | 36 | 1 | 0 | 0 | 0
37 | 350 | 445 | 2.02 | 650 | 850 | 1.99 | 39 | 1061 | 1236 | 988 | 1060 | 1027 | 834 | 182 | 35 | 0 | 0 | 2 | 1 | 165 | 0 | 34 | 0 | 0 | 1 | 0 | 0 | 17 | 72 | 36 | 1 | 0 | 0 | 0
45 | 345 | 445 | 2.02 | 650 | 851 | 1.99 | 39 | 1054 | 1240 | 992 | 1066 | 1033 | 839 | 173 | 35 | 0 | 0 | 2 | 1 | 165 | 0 | 34 | 0 | 0 | 1 | 0 | 0 | 17 | 72 | 36 | 1 | 0 | 0 | 0
38 | 345 | 440 | 2.02 | 650 | 851 | 1.99 | 39 | 1061 | 1240 | 988 | 1061 | 1030 | 836 | 173 | 35 | 0 | 0 | 2 | 1 | 165 | 0 | 34 | 0 | 0 | 1 | 0 | 0 | 17 | 72 | 36 | 1 | 0 | 0 | 0
38 | 335 | 445 | 2.02 | 650 | 851 | 1.99 | 39 | 1047 | 1241 | 992 | 1067 | 1033 | 841 | 176 | 35 | 0 | 0 | 2 | 1 | 165 | 0 | 34 | 0 | 0 | 1 | 0 | 0 | 17 | 72 | 36 | 1 | 0 | 0 | 0
39 | 345 | 440 | 2.02 | 650 | 851 | 1.99 | 39 | 1061 | 1245 | 986 | 1060 | 1028 | 836 | 166 | 35 | 0 | 0 | 2 | 1 | 165 | 0 | 34 | 0 | 0 | 1 | 0 | 0 | 17 | 72 | 36 | 1 | 0 | 0 | 0
38 | 345 | 445 | 2.02 | 650 | 851 | 1.99 | 39 | 1053 | 1245 | 993 | 1067 | 1037 | 840 | 173 | 35 | 0 | 0 | 2 | 1 | 165 | 0 | 34 | 0 | 0 | 1 | 0 | 0 | 17 | 72 | 36 | 1 | 0 | 0 | 0
37 | 340 | 465 | 3.03 | 633 | 853 | 2.99 | 40 | 946 | 1231 | 1003 | 1079 | 1002 | 845 | 279 | 27 | 4 | 19 | 2 | 2 | 165 | 0 | 33 | 0 | 0 | 3 | 0 | 0 | 20 | 59 | 100 | 1 | 0 | 0 | 0
37 | 375 | 490 | 3.81 | 620 | 850 | 3.76 | 42 | 734 | 1222 | 1009 | 1061 | 1012 | 835 | 315 | 35 | 5 | 19 | 2 | 1 | 164 | 0 | 72 | 0 | 2 | 3 | 44 | 0 | 16 | 23 | 80 | 2 | 1 | 0 | 0
40 | 345 | 485 | 4.2 | 621 | 857 | 4.14 | 43 | 746 | 1228 | 992 | 1041 | 1030 | 865 | 219 | 48 | 4 | 15 | 2 | 2 | 164 | 0 | 70 | 0 | 0 | 3 | 34 | 0 | 17 | 21 | 80 | 1 | 0 | 0 | 0
44 | 330 | 460 | 3.02 | 650 | 851 | 2.98 | 40 | 889 | 1228 | 1007 | 1070 | 986 | 843 | 168 | 44 | 1 | 0 | 1 | 2 | 164 | 0 | 39 | 0 | 0 | 2 | 0 | 0 | 24 | 85 | 57 | 2 | 2 | 1 | 0
37 | 320 | 445 | 3.02 | 650 | 850 | 2.98 | 40 | 889 | 1228 | 1005 | 1070 | 987 | 843 | 170 | 44 | 1 | 0 | 1 | 2 | 164 | 0 | 39 | 0 | 0 | 2 | 0 | 0 | 24 | 85 | 57 | 2 | 2 | 1 | 0
36 | 325 | 455 | 3.02 | 650 | 850 | 2.98 | 40 | 903 | 1227 | 1005 | 1071 | 984 | 840 | 171 | 44 | 1 | 0 | 1 | 2 | 164 | 0 | 39 | 0 | 0 | 2 | 0 | 0 | 24 | 85 | 57 | 2 | 2 | 1 | 0
37 | 320 | 450 | 3.02 | 651 | 850 | 2.98 | 40 | 890 | 1226 | 1003 | 1069 | 984 | 842 | 174 | 44 | 1 | 0 | 1 | 2 | 164 | 0 | 39 | 0 | 0 | 2 | 0 | 0 | 24 | 85 | 57 | 2 | 2 | 1 | 0
36 | 315 | 445 | 3.02 | 650 | 851 | 2.98 | 40 | 890 | 1226 | 1006 | 1070 | 982 | 841 | 174 | 44 | 1 | 0 | 1 | 2 | 164 | 0 | 39 | 0 | 0 | 2 | 0 | 0 | 24 | 85 | 57 | 2 | 2 | 1 | 0
35 | 340 | 470 | 3.02 | 650 | 850 | 2.98 | 40 | 890 | 1225 | 999 | 1066 | 981 | 837 | 175 | 44 | 1 | 0 | 1 | 2 | 164 | 0 | 39 | 0 | 0 | 2 | 0 | 0 | 24 | 85 | 57 | 2 | 2 | 1 | 0
37 | 325 | 450 | 3.02 | 650 | 850 | 2.98 | 40 | 904 | 1226 | 996 | 1065 | 979 | 836 | 175 | 44 | 1 | 0 | 1 | 2 | 164 | 0 | 39 | 0 | 0 | 2 | 0 | 0 | 24 | 85 | 57 | 2 | 2 | 1 | 0
39 | 310 | 440 | 3.02 | 650 | 850 | 2.98 | 40 | 890 | 1226 | 994 | 1063 | 978 | 837 | 176 | 44 | 1 | 0 | 1 | 2 | 164 | 0 | 39 | 0 | 0 | 2 | 0 | 0 | 24 | 85 | 57 | 2 | 2 | 1 | 0
39 | 320 | 445 | 3.02 | 650 | 850 | 2.98 | 40 | 889 | 1226 | 996 | 1067 | 981 | 839 | 176 | 44 | 1 | 0 | 1 | 2 | 164 | 0 | 39 | 0 | 0 | 2 | 0 | 0 | 24 | 85 | 57 | 2 | 2 | 1 | 0
36 | 315 | 450 | 3.02 | 650 | 850 | 2.98 | 40 | 887 | 1228 | 1000 | 1061 | 978 | 850 | 177 | 44 | 1 | 0 | 1 | 2 | 164 | 0 | 39 | 0 | 0 | 2 | 0 | 0 | 24 | 85 | 57 | 2 | 2 | 1 | 0
37 | 325 | 455 | 3.02 | 651 | 850 | 2.98 | 40 | 889 | 1214 | 994 | 1063 | 976 | 845 | 176 | 44 | 1 | 0 | 1 | 2 | 164 | 0 | 39 | 0 | 0 | 2 | 0 | 0 | 24 | 85 | 57 | 2 | 2 | 1 | 0
36 | 365 | 480 | 3.23 | 633 | 854 | 3.19 | 41 | 904 | 1214 | 980 | 1044 | 970 | 850 | 178 | 24 | 4 | 18 | 2 | 3 | 164 | 0 | 36 | 1 | 0 | 4 | 0 | 0 | 12 | 63 | 90 | 3 | 0 | 0 | 0
37 | 380 | 480 | 2.03 | 630 | 850 | 2 | 39 | 1054 | 1235 | 1003 | 1067 | 1006 | 847 | 291 | 34 | 3 | 17 | 2 | 2 | 164 | 0 | 34 | 0 | 0 | 4 | 0 | 0 | 12 | 73 | 90 | 0 | 0 | 0 | 0
35 | 355 | 475 | 2.03 | 629 | 852 | 2 | 39 | 1050 | 1243 | 1023 | 1077 | 1005 | 857 | 241 | 34 | 3 | 17 | 2 | 2 | 164 | 0 | 34 | 0 | 0 | 4 | 0 | 0 | 12 | 73 | 90 | 0 | 0 | 0 | 0
37 | 375 | 480 | 2.03 | 630 | 851 | 2 | 39 | 1048 | 1241 | 1018 | 1080 | 1005 | 864 | 248 | 34 | 3 | 17 | 2 | 2 | 164 | 0 | 34 | 0 | 0 | 4 | 0 | 0 | 12 | 73 | 90 | 0 | 0 | 0 | 0
34 | 375 | 475 | 2.03 | 631 | 852 | 2 | 39 | 1061 | 1238 | 1017 | 1080 | 1001 | 864 | 249 | 34 | 3 | 17 | 2 | 2 | 164 | 0 | 34 | 0 | 0 | 4 | 0 | 0 | 12 | 73 | 90 | 0 | 0 | 0 | 0
34 | 370 | 470 | 2.03 | 629 | 851 | 2 | 39 | 1060 | 1243 | 1013 | 1084 | 1001 | 853 | 246 | 34 | 3 | 17 | 2 | 2 | 164 | 0 | 34 | 0 | 0 | 4 | 0 | 0 | 12 | 73 | 90 | 0 | 0 | 0 | 0
35 | 320 | 455 | 2.94 | 650 | 872 | 2.9 | 40 | 966 | 1225 | 992 | 1066 | 984 | 850 | 222 | 34 | 3 | 3 | 2 | 1 | 163 | 16 | 88 | 1 | 0 | 2 | 44 | 0 | 17 | 24 | 60 | 21 | 0 | 0 | 0
34 | 310 | 450 | 2.94 | 650 | 872 | 2.9 | 40 | 954 | 1221 | 989 | 1061 | 982 | 854 | 219 | 34 | 3 | 3 | 2 | 1 | 163 | 16 | 88 | 1 | 0 | 2 | 44 | 0 | 17 | 24 | 60 | 21 | 0 | 0 | 0
32 | 335 | 475 | 2.94 | 651 | 870 | 2.9 | 40 | 958 | 1220 | 978 | 1057 | 970 | 850 | 225 | 34 | 3 | 3 | 2 | 1 | 163 | 16 | 88 | 1 | 0 | 2 | 44 | 0 | 17 | 24 | 60 | 21 | 0 | 0 | 0
35 | 320 | 460 | 2.94 | 651 | 869 | 2.9 | 40 | 954 | 1219 | 980 | 1054 | 976 | 842 | 224 | 34 | 3 | 3 | 2 | 1 | 163 | 16 | 88 | 1 | 0 | 2 | 44 | 0 | 17 | 24 | 60 | 21 | 0 | 0 | 0
34 | 315 | 455 | 2.94 | 651 | 872 | 2.9 | 40 | 956 | 1219 | 991 | 1062 | 990 | 853 | 201 | 34 | 3 | 3 | 2 | 1 | 163 | 16 | 88 | 1 | 0 | 2 | 44 | 0 | 17 | 24 | 60 | 21 | 0 | 0 | 0
33 | 315 | 455 | 2.94 | 651 | 871 | 2.9 | 40 | 949 | 1224 | 978 | 1057 | 981 | 849 | 206 | 34 | 3 | 3 | 2 | 1 | 163 | 16 | 88 | 1 | 0 | 2 | 44 | 0 | 17 | 24 | 60 | 21 | 0 | 0 | 0
32 | 345 | 480 | 2.94 | 650 | 872 | 2.9 | 40 | 964 | 1221 | 993 | 1065 | 991 | 854 | 203 | 34 | 3 | 3 | 2 | 1 | 163 | 16 | 88 | 1 | 0 | 2 | 44 | 0 | 17 | 24 | 60 | 21 | 0 | 0 | 0
36 | 330 | 475 | 2.94 | 650 | 872 | 2.9 | 40 | 957 | 1225 | 986 | 1060 | 982 | 851 | 208 | 34 | 3 | 3 | 2 | 1 | 163 | 16 | 88 | 1 | 0 | 2 | 44 | 0 | 17 | 24 | 60 | 21 | 0 | 0 | 0
33 | 350 | 485 | 2.94 | 650 | 872 | 2.9 | 40 | 957 | 1225 | 996 | 1065 | 994 | 854 | 205 | 34 | 3 | 3 | 2 | 1 | 163 | 16 | 88 | 1 | 0 | 2 | 44 | 0 | 17 | 24 | 60 | 21 | 0 | 0 | 0
38 | 325 | 470 | 2.94 | 650 | 872 | 2.9 | 40 | 958 | 1226 | 988 | 1065 | 985 | 854 | 211 | 34 | 3 | 3 | 2 | 1 | 163 | 16 | 88 | 1 | 0 | 2 | 44 | 0 | 17 | 24 | 60 | 21 | 0 | 0 | 0
36 | 330 | 470 | 2.94 | 650 | 873 | 2.9 | 40 | 966 | 1225 | 998 | 1069 | 999 | 858 | 206 | 34 | 3 | 3 | 2 | 1 | 163 | 16 | 88 | 1 | 0 | 2 | 44 | 0 | 17 | 24 | 60 | 21 | 0 | 0 | 0
33 | 325 | 470 | 2.94 | 651 | 873 | 2.9 | 40 | 958 | 1226 | 989 | 1063 | 987 | 852 | 211 | 34 | 3 | 3 | 2 | 1 | 163 | 16 | 88 | 1 | 0 | 2 | 44 | 0 | 17 | 24 | 60 | 21 | 0 | 0 | 0
29 | 390 | 515 | 2.94 | 618 | 855 | 2.9 | 40 | 955 | 1211 | 964 | 1047 | 990 | 850 | 243 | 42 | 4 | 16 | 2 | 1 | 163 | 24 | 85 | 1 | 0 | 3 | 26 | 0 | 12 | 25 | 80 | 18 | 0 | 0 | 0
34 | 360 | 495 | 2.94 | 620 | 854 | 2.9 | 40 | 965 | 1207 | 966 | 1053 | 994 | 844 | 251 | 42 | 4 | 16 | 2 | 1 | 163 | 24 | 85 | 1 | 0 | 3 | 26 | 0 | 12 | 25 | 80 | 18 | 0 | 0 | 0
32 | 380 | 500 | 2.94 | 621 | 856 | 2.9 | 40 | 966 | 1216 | 970 | 1056 | 1003 | 847 | 200 | 42 | 4 | 16 | 2 | 1 | 163 | 24 | 85 | 1 | 0 | 3 | 26 | 0 | 12 | 25 | 80 | 18 | 0 | 0 | 0
30 | 370 | 495 | 2.94 | 620 | 855 | 2.9 | 40 | 953 | 1215 | 982 | 1066 | 1006 | 856 | 206 | 42 | 4 | 16 | 2 | 1 | 163 | 24 | 85 | 1 | 0 | 3 | 26 | 0 | 12 | 25 | 80 | 18 | 0 | 0 | 0
33 | 390 | 500 | 2.94 | 620 | 855 | 2.9 | 40 | 965 | 1214 | 971 | 1059 | 1002 | 848 | 203 | 42 | 4 | 16 | 2 | 1 | 163 | 24 | 85 | 1 | 0 | 3 | 26 | 0 | 12 | 25 | 80 | 18 | 0 | 0 | 0
29 | 370 | 495 | 2.94 | 620 | 856 | 2.9 | 40 | 954 | 1220 | 985 | 1065 | 1007 | 853 | 208 | 42 | 4 | 16 | 2 | 1 | 163 | 24 | 85 | 1 | 0 | 3 | 26 | 0 | 12 | 25 | 80 | 18 | 0 | 0 | 0
32 | 380 | 500 | 2.94 | 620 | 856 | 2.9 | 40 | 955 | 1212 | 967 | 1053 | 1000 | 850 | 215 | 42 | 4 | 16 | 2 | 1 | 163 | 24 | 85 | 1 | 0 | 3 | 26 | 0 | 12 | 25 | 80 | 18 | 0 | 0 | 0
31 | 380 | 495 | 2.94 | 620 | 855 | 2.9 | 40 | 954 | 1212 | 977 | 1064 | 1004 | 855 | 216 | 42 | 4 | 16 | 2 | 1 | 163 | 24 | 85 | 1 | 0 | 3 | 26 | 0 | 12 | 25 | 80 | 18 | 0 | 0 | 0
31 | 385 | 500 | 2.94 | 620 | 856 | 2.9 | 40 | 953 | 1212 | 962 | 1050 | 1001 | 849 | 216 | 42 | 4 | 16 | 2 | 1 | 163 | 24 | 85 | 1 | 0 | 3 | 26 | 0 | 12 | 25 | 80 | 18 | 0 | 0 | 0
31 | 470 | 565 | 4.38 | 578 | 859 | 4.32 | 44 | 741 | 1233 | 990 | 1047 | 968 | 865 | 178 | 28 | 4 | 22 | 2 | 2 | 163 | 0 | 67 | 0 | 11 | 3 | 0 | 0 | 20 | 71 | 100 | 1 | 0 | 0 | 0
28 | 385 | 540 | 4.03 | 612 | 853 | 3.98 | 42 | 801 | 1234 | 968 | 1032 | 1003 | 851 | 206 | 20 | 1 | 17 | 3 | 1 | 163 | 0 | 63 | 1 | 0 | 2 | 0 | 0 | 18 | 164 | 120 | 4 | 0 | 0 | 0
30 | 385 | 520 | 3.53 | 673 | 856 | 3.49 | 43 | 855 | 1244 | 964 | 1014 | 1007 | 865 | 163 | 20 | 1 | 17 | 3 | 1 | 163 | 0 | 63 | 1 | 0 | 2 | 0 | 0 | 18 | 164 | 120 | 4 | 0 | 0 | 0
34 | 380 | 500 | 3.53 | 672 | 856 | 3.48 | 43 | 859 | 1245 | 969 | 1018 | 1009 | 863 | 162 | 20 | 1 | 17 | 3 | 1 | 163 | 0 | 63 | 1 | 0 | 2 | 0 | 0 | 18 | 164 | 120 | 4 | 0 | 0 | 0
30 | 365 | 510 | 3.53 | 672 | 856 | 3.48 | 43 | 850 | 1242 | 974 | 1027 | 1015 | 861 | 161 | 20 | 1 | 17 | 3 | 1 | 163 | 0 | 63 | 1 | 0 | 2 | 0 | 0 | 18 | 164 | 120 | 4 | 0 | 0 | 0
34 | 375 | 490 | 2.92 | 630 | 857 | 2.88 | 43 | 981 | 1240 | 1008 | 1046 | 986 | 860 | 171 | 45 | 1 | 0 | 1 | 2 | 163 | 0 | 41 | 0 | 1 | 2 | 0 | 0 | 16 | 68 | 61 | 2 | 1 | 1 | 1
33 | 390 | 480 | 2.92 | 630 | 857 | 2.88 | 43 | 981 | 1241 | 1014 | 1049 | 990 | 861 | 171 | 45 | 1 | 0 | 1 | 2 | 163 | 0 | 41 | 0 | 1 | 2 | 0 | 0 | 16 | 68 | 61 | 2 | 1 | 1 | 1
36 | 360 | 475 | 2.92 | 630 | 857 | 2.88 | 43 | 971 | 1241 | 1010 | 1047 | 984 | 857 | 172 | 45 | 1 | 0 | 1 | 2 | 163 | 0 | 41 | 0 | 1 | 2 | 0 | 0 | 16 | 68 | 61 | 2 | 1 | 1 | 1
36 | 390 | 485 | 2.92 | 630 | 857 | 2.88 | 43 | 973 | 1242 | 1014 | 1051 | 983 | 856 | 170 | 45 | 1 | 0 | 1 | 2 | 163 | 0 | 41 | 0 | 1 | 2 | 0 | 0 | 16 | 68 | 61 | 2 | 1 | 1 | 1
36 | 355 | 485 | 2.92 | 630 | 858 | 2.88 | 43 | 971 | 1223 | 1013 | 1052 | 987 | 858 | 170 | 45 | 1 | 0 | 1 | 2 | 163 | 0 | 41 | 0 | 1 | 2 | 0 | 0 | 16 | 68 | 61 | 2 | 1 | 1 | 1
43 | 295 | 430 | 3.02 | 650 | 859 | 2.98 | 40 | 951 | 1235 | 1001 | 1062 | 1017 | 875 | 198 | 46 | 1 | 12 | 1 | 2 | 163 | 0 | 38 | 0 | 0 | 2 | 0 | 0 | 16 | 70 | 89 | 1 | 1 | 2 | 1
39 | 295 | 430 | 3.02 | 651 | 859 | 2.98 | 40 | 957 | 1238 | 1013 | 1067 | 1026 | 876 | 198 | 46 | 1 | 12 | 1 | 2 | 163 | 0 | 38 | 0 | 0 | 2 | 0 | 0 | 16 | 70 | 89 | 1 | 1 | 2 | 1
37 | 300 | 435 | 3.02 | 650 | 855 | 2.98 | 40 | 955 | 1217 | 985 | 1042 | 978 | 855 | 212 | 39 | 1 | 0 | 2 | 2 | 163 | 0 | 38 | 0 | 0 | 2 | 0 | 0 | 22 | 65 | 73 | 1 | 1 | 2 | 1
39 | 315 | 445 | 3.02 | 650 | 855 | 2.98 | 40 | 964 | 1216 | 978 | 1044 | 982 | 857 | 214 | 39 | 1 | 0 | 2 | 2 | 163 | 0 | 38 | 0 | 0 | 2 | 0 | 0 | 22 | 65 | 73 | 1 | 1 | 2 | 1
38 | 300 | 445 | 3.02 | 650 | 855 | 2.98 | 40 | 955 | 1217 | 983 | 1057 | 988 | 853 | 216 | 39 | 1 | 0 | 2 | 2 | 163 | 0 | 38 | 0 | 0 | 2 | 0 | 0 | 22 | 65 | 73 | 1 | 1 | 2 | 1
36 | 300 | 445 | 3.02 | 650 | 856 | 2.98 | 40 | 955 | 1232 | 987 | 1051 | 987 | 850 | 218 | 39 | 1 | 0 | 2 | 2 | 163 | 0 | 38 | 0 | 0 | 2 | 0 | 0 | 22 | 65 | 73 | 1 | 1 | 2 | 1
37 | 305 | 435 | 3.02 | 650 | 850 | 2.98 | 40 | 961 | 1203 | 966 | 1036 | 985 | 846 | 474 | 39 | 1 | 0 | 2 | 2 | 163 | 0 | 38 | 0 | 0 | 2 | 0 | 0 | 22 | 65 | 73 | 1 | 1 | 2 | 1
39 | 305 | 440 | 3.02 | 650 | 851 | 2.98 | 40 | 954 | 1207 | 967 | 1038 | 998 | 846 | 476 | 39 | 1 | 0 | 2 | 2 | 163 | 0 | 38 | 0 | 0 | 2 | 0 | 0 | 22 | 65 | 73 | 1 | 1 | 2 | 1
37 | 310 | 445 | 3.02 | 650 | 851 | 2.98 | 40 | 964 | 1216 | 955 | 1029 | 1001 | 850 | 476 | 39 | 1 | 0 | 2 | 2 | 163 | 0 | 38 | 0 | 0 | 2 | 0 | 0 | 22 | 65 | 73 | 1 | 1 | 2 | 1
39 | 305 | 445 | 3.02 | 650 | 852 | 2.98 | 41 | 957 | 1222 | 967 | 1035 | 1006 | 852 | 474 | 39 | 1 | 0 | 2 | 2 | 163 | 0 | 38 | 0 | 0 | 2 | 0 | 0 | 22 | 65 | 73 | 1 | 1 | 2 | 1
37 | 300 | 450 | 4.02 | 633 | 856 | 3.97 | 43 | 804 | 1220 | 991 | 1047 | 977 | 863 | 178 | 43 | 1 | 0 | 1 | 2 | 163 | 0 | 37 | 0 | 0 | 2 | 0 | 0 | 15 | 53 | 63 | 1 | 0 | 0 | 0
36 | 310 | 460 | 4.02 | 632 | 857 | 3.97 | 43 | 816 | 1210 | 1004 | 1051 | 988 | 858 | 177 | 43 | 1 | 0 | 1 | 2 | 163 | 0 | 37 | 0 | 0 | 2 | 0 | 0 | 15 | 53 | 63 | 1 | 0 | 0 | 0
41 | 300 | 445 | 4.02 | 634 | 854 | 3.97 | 43 | 804 | 1212 | 981 | 1039 | 969 | 848 | 179 | 43 | 1 | 0 | 1 | 2 | 163 | 0 | 37 | 0 | 0 | 2 | 0 | 0 | 15 | 53 | 63 | 1 | 0 | 0 | 0
37 | 300 | 450 | 4.02 | 633 | 855 | 3.97 | 43 | 816 | 1205 | 992 | 1041 | 979 | 851 | 181 | 43 | 1 | 0 | 1 | 2 | 163 | 0 | 37 | 0 | 0 | 2 | 0 | 0 | 15 | 53 | 63 | 1 | 0 | 0 | 0
32 | 360 | 500 | 2.23 | 629 | 859 | 2.2 | 39 | 1041 | 1229 | 945 | 1035 | 967 | 863 | 177 | 31 | 3 | 17 | 3 | 3 | 163 | 0 | 36 | 0 | 0 | 3 | 0 | 0 | 19 | 79 | 150 | 0 | 0 | 0 | 0
35 | 350 | 475 | 3.01 | 622 | 851 | 2.97 | 40 | 951 | 1207 | 995 | 1045 | 971 | 856 | 183 | 34 | 4 | 16 | 4 | 2 | 163 | 0 | 35 | 1 | 0 | 3 | 0 | 0 | 17 | 76 | 100 | 0 | 0 | 0 | 0
38 | 345 | 465 | 3.01 | 627 | 849 | 2.97 | 40 | 945 | 1206 | 973 | 1029 | 961 | 855 | 183 | 34 | 4 | 16 | 4 | 2 | 163 | 0 | 35 | 1 | 0 | 3 | 0 | 0 | 17 | 76 | 100 | 0 | 0 | 0 | 0
36 | 360 | 480 | 3.01 | 633 | 850 | 2.97 | 40 | 958 | 1192 | 986 | 1047 | 962 | 837 | 160 | 34 | 4 | 16 | 4 | 2 | 163 | 0 | 35 | 1 | 0 | 3 | 0 | 0 | 17 | 76 | 100 | 0 | 0 | 0 | 0
36 | 335 | 465 | 3.01 | 630 | 847 | 2.97 | 41 | 964 | 1206 | 948 | 1004 | 957 | 842 | 160 | 34 | 4 | 16 | 4 | 2 | 163 | 0 | 35 | 1 | 0 | 3 | 0 | 0 | 17 | 76 | 100 | 0 | 0 | 0 | 0
43 | 300 | 435 | 3.02 | 627 | 860 | 2.98 | 40 | 965 | 1229 | 998 | 1049 | 1020 | 854 | 197 | 84 | 1 | 2 | 1 | 1 | 163 | 0 | 34 | 0 | 1 | 2 | 0 | 0 | 13 | 30 | 103 | 1 | 0 | 0 | 1
36 | 345 | 485 | 2.94 | 648 | 875 | 2.9 | 40 | 966 | 1216 | 990 | 1064 | 975 | 886 | 210 | 29 | 3 | 3 | 2 | 1 | 162 | 16 | 85 | 1 | 0 | 3 | 33 | 0 | 18 | 23 | 60 | 17 | 0 | 0 | 0
36 | 345 | 475 | 2.94 | 649 | 876 | 2.9 | 40 | 951 | 1220 | 991 | 1065 | 970 | 882 | 205 | 29 | 3 | 3 | 2 | 1 | 162 | 16 | 85 | 1 | 0 | 3 | 33 | 0 | 18 | 23 | 60 | 17 | 0 | 0 | 0
32 | 345 | 475 | 2.94 | 650 | 876 | 2.9 | 40 | 959 | 1219 | 993 | 1066 | 972 | 883 | 210 | 29 | 3 | 3 | 2 | 1 | 162 | 16 | 85 | 1 | 0 | 3 | 33 | 0 | 18 | 23 | 60 | 17 | 0 | 0 | 0
38 | 345 | 480 | 2.94 | 657 | 871 | 2.9 | 40 | 950 | 1231 | 999 | 1072 | 1013 | 861 | 204 | 29 | 3 | 3 | 2 | 1 | 162 | 16 | 85 | 1 | 0 | 3 | 33 | 0 | 18 | 23 | 60 | 17 | 0 | 0 | 0
37 | 345 | 480 | 2.94 | 654 | 872 | 2.9 | 40 | 952 | 1227 | 999 | 1072 | 1007 | 858 | 205 | 29 | 3 | 3 | 2 | 1 | 162 | 16 | 85 | 1 | 0 | 3 | 33 | 0 | 18 | 23 | 60 | 17 | 0 | 0 | 0
36 | 360 | 495 | 3.42 | 627 | 853 | 3.37 | 42 | 844 | 1213 | 1008 | 1062 | 1040 | 846 | 239 | 48 | 3 | 4 | 2 | 1 | 162 | 0 | 70 | 1 | 0 | 3 | 24 | 0 | 17 | 15 | 70 | 2 | 0 | 0 | 0
39 | 335 | 460 | 3.02 | 660 | 855 | 2.98 | 40 | 963 | 1222 | 1012 | 1046 | 1026 | 856 | 235 | 0 | 0 | 0 | 3 | 1 | 162 | 0 | 46 | 0 | 0 | 3 | 0 | 0 | 15 | 4 | 100 | 0 | 0 | 0 | 0
37 | 310 | 455 | 3.02 | 661 | 853 | 2.98 | 41 | 952 | 1222 | 972 | 1027 | 1018 | 849 | 170 | 0 | 0 | 0 | 3 | 1 | 162 | 0 | 46 | 0 | 0 | 3 | 0 | 0 | 15 | 4 | 100 | 0 | 0 | 0 | 0
39 | 370 | 475 | 3.02 | 632 | 858 | 2.98 | 40 | 964 | 1230 | 998 | 1053 | 982 | 873 | 224 | 33 | 0 | 14 | 2 | 0 | 162 | 0 | 42 | 0 | 1 | 2 | 0 | 0 | 17 | 93 | 100 | 1 | 0 | 0 | 0
35 | 365 | 475 | 3.02 | 632 | 857 | 2.98 | 40 | 954 | 1225 | 992 | 1052 | 982 | 869 | 225 | 33 | 0 | 14 | 2 | 0 | 162 | 0 | 42 | 0 | 1 | 2 | 0 | 0 | 17 | 93 | 100 | 1 | 0 | 0 | 0
37 | 355 | 480 | 3.02 | 631 | 857 | 2.98 | 40 | 956 | 1227 | 982 | 1050 | 983 | 868 | 231 | 33 | 0 | 14 | 2 | 0 | 162 | 0 | 42 | 0 | 1 | 2 | 0 | 0 | 17 | 93 | 100 | 1 | 0 | 0 | 0
37 | 365 | 475 | 3.02 | 630 | 856 | 2.98 | 40 | 955 | 1238 | 996 | 1046 | 983 | 867 | 229 | 33 | 0 | 14 | 2 | 0 | 162 | 0 | 42 | 0 | 1 | 2 | 0 | 0 | 17 | 93 | 100 | 1 | 0 | 0 | 0
33 | 370 | 475 | 3.02 | 631 | 856 | 2.98 | 40 | 963 | 1224 | 998 | 1056 | 986 | 861 | 234 | 33 | 0 | 14 | 2 | 0 | 162 | 0 | 42 | 0 | 1 | 2 | 0 | 0 | 17 | 93 | 100 | 1 | 0 | 0 | 0
35 | 375 | 480 | 3.02 | 630 | 859 | 2.98 | 40 | 964 | 1219 | 999 | 1054 | 990 | 871 | 235 | 33 | 0 | 14 | 2 | 0 | 162 | 0 | 42 | 0 | 1 | 2 | 0 | 0 | 17 | 93 | 100 | 1 | 0 | 0 | 0
36 | 360 | 480 | 2.03 | 632 | 852 | 2 | 39 | 1049 | 1206 | 1017 | 1082 | 989 | 847 | 477 | 52 | 3 | 4 | 2 | 2 | 162 | 0 | 40 | 1 | 0 | 3 | 0 | 0 | 15 | 76 | 90 | 4 | 0 | 0 | 0
33 | 370 | 480 | 2.03 | 630 | 851 | 2 | 39 | 1050 | 1216 | 997 | 1073 | 983 | 840 | 466 | 52 | 3 | 4 | 2 | 2 | 162 | 0 | 40 | 1 | 0 | 3 | 0 | 0 | 15 | 76 | 90 | 4 | 0 | 0 | 0
34 | 365 | 475 | 3.01 | 632 | 855 | 2.97 | 43 | 965 | 1238 | 990 | 1060 | 990 | 852 | 218 | 34 | 3 | 17 | 3 | 2 | 162 | 0 | 39 | 1 | 2 | 3 | 0 | 0 | 14 | 80 | 80 | 2 | 0 | 0 | 0
33 | 380 | 480 | 3.01 | 632 | 854 | 2.97 | 43 | 957 | 1237 | 1014 | 1070 | 990 | 852 | 220 | 34 | 3 | 17 | 3 | 2 | 162 | 0 | 39 | 1 | 2 | 3 | 0 | 0 | 14 | 80 | 80 | 2 | 0 | 0 | 0
34 | 345 | 465 | 2.51 | 629 | 855 | 2.47 | 41 | 915 | 1232 | 1020 | 1071 | 992 | 851 | 195 | 34 | 3 | 17 | 3 | 2 | 162 | 0 | 39 | 1 | 2 | 3 | 0 | 0 | 14 | 80 | 80 | 2 | 0 | 0 | 0
38 | 345 | 470 | 2.51 | 628 | 851 | 2.47 | 39 | 1010 | 1256 | 1009 | 1078 | 978 | 847 | 205 | 34 | 4 | 17 | 2 | 2 | 162 | 0 | 37 | 0 | 0 | 3 | 0 | 0 | 16 | 71 | 90 | 3 | 0 | 0 | 0
36 | 355 | 470 | 2.51 | 629 | 850 | 2.47 | 39 | 1008 | 1263 | 1006 | 1057 | 976 | 851 | 204 | 34 | 4 | 17 | 2 | 2 | 162 | 0 | 37 | 0 | 0 | 3 | 0 | 0 | 16 | 71 | 90 | 3 | 0 | 0 | 0
36 | 380 | 465 | 2.51 | 629 | 851 | 2.47 | 39 | 1020 | 1235 | 999 | 1066 | 983 | 849 | 185 | 34 | 4 | 17 | 2 | 2 | 162 | 0 | 37 | 0 | 0 | 3 | 0 | 0 | 16 | 71 | 90 | 3 | 0 | 0 | 0
35 | 345 | 465 | 2.51 | 629 | 851 | 2.47 | 39 | 1008 | 1243 | 1002 | 1069 | 981 | 854 | 188 | 34 | 4 | 17 | 2 | 2 | 162 | 0 | 37 | 0 | 0 | 3 | 0 | 0 | 16 | 71 | 90 | 3 | 0 | 0 | 0
39 | 340 | 470 | 2.51 | 629 | 853 | 2.47 | 39 | 1027 | 1245 | 1004 | 1077 | 977 | 859 | 205 | 34 | 4 | 17 | 2 | 2 | 162 | 0 | 37 | 0 | 0 | 3 | 0 | 0 | 16 | 71 | 90 | 3 | 0 | 0 | 0
36 | 320 | 460 | 2.02 | 652 | 852 | 1.99 | 39 | 1061 | 1247 | 1003 | 1075 | 966 | 859 | 183 | 21 | 1 | 1 | 1 | 1 | 162 | 0 | 36 | 0 | 0 | 2 | 0 | 0 | 15 | 57 | 49 | 1 | 1 | 1 | 1
34 | 330 | 465 | 2.02 | 650 | 854 | 1.99 | 40 | 1053 | 1247 | 1013 | 1077 | 973 | 865 | 183 | 21 | 1 | 1 | 1 | 1 | 162 | 0 | 36 | 0 | 0 | 2 | 0 | 0 | 15 | 57 | 49 | 1 | 1 | 1 | 1
39 | 325 | 455 | 2.02 | 650 | 848 | 1.99 | 39 | 1050 | 1247 | 1009 | 1074 | 919 | 837 | 182 | 21 | 1 | 1 | 1 | 1 | 162 | 0 | 36 | 0 | 0 | 2 | 0 | 0 | 15 | 57 | 49 | 1 | 1 | 1 | 1
34 | 330 | 470 | 2.02 | 650 | 851 | 1.99 | 40 | 1059 | 1246 | 1013 | 1050 | 953 | 850 | 182 | 21 | 1 | 1 | 1 | 1 | 162 | 0 | 36 | 0 | 0 | 2 | 0 | 0 | 15 | 57 | 49 | 1 | 1 | 1 | 1
34 | 335 | 470 | 2.02 | 650 | 851 | 1.99 | 39 | 1045 | 1245 | 1016 | 1058 | 957 | 855 | 182 | 21 | 1 | 1 | 1 | 1 | 162 | 0 | 36 | 0 | 0 | 2 | 0 | 0 | 15 | 57 | 49 | 1 | 1 | 1 | 1
39 | 345 | 465 | 3.03 | 633 | 854 | 2.99 | 40 | 949 | 1220 | 1004 | 1064 | 986 | 852 | 191 | 34 | 3 | 0 | 2 | 2 | 162 | 0 | 35 | 1 | 0 | 3 | 0 | 0 | 14 | 73 | 100 | 5 | 0 | 0 | 0
35 | 350 | 460 | 3.03 | 632 | 852 | 2.99 | 41 | 947 | 1229 | 981 | 1048 | 981 | 846 | 192 | 34 | 3 | 0 | 2 | 2 | 162 | 0 | 35 | 1 | 0 | 3 | 0 | 0 | 14 | 73 | 100 | 5 | 0 | 0 | 0
35 | 355 | 480 | 3.23 | 630 | 854 | 3.19 | 40 | 916 | 1200 | 982 | 1051 | 981 | 860 | 305 | 34 | 3 | 0 | 2 | 2 | 162 | 0 | 35 | 1 | 0 | 3 | 0 | 0 | 14 | 73 | 100 | 5 | 0 | 0 | 0
35 | 330 | 465 | 3.03 | 633 | 852 | 2.99 | 40 | 947 | 1187 | 965 | 1036 | 972 | 847 | 330 | 34 | 3 | 0 | 2 | 2 | 162 | 0 | 35 | 1 | 0 | 3 | 0 | 0 | 14 | 73 | 100 | 5 | 0 | 0 | 0
37 | 375 | 470 | 3.02 | 633 | 853 | 2.98 | 41 | 952 | 1235 | 1027 | 1060 | 992 | 860 | 189 | 29 | 0 | 13 | 2 | 2 | 162 | 0 | 34 | 0 | 1 | 2 | 0 | 0 | 15 | 76 | 140 | 2 | 0 | 0 | 0
34 | 365 | 480 | 3.02 | 632 | 850 | 2.98 | 40 | 950 | 1228 | 1019 | 1057 | 993 | 852 | 210 | 29 | 0 | 13 | 2 | 2 | 162 | 0 | 34 | 0 | 1 | 2 | 0 | 0 | 15 | 76 | 140 | 2 | 0 | 0 | 0
33 | 360 | 480 | 3.02 | 631 | 853 | 2.98 | 40 | 954 | 1238 | 996 | 1047 | 995 | 859 | 185 | 29 | 0 | 13 | 2 | 2 | 162 | 0 | 34 | 0 | 1 | 2 | 0 | 0 | 15 | 76 | 140 | 2 | 0 | 0 | 0
39 | 345 | 465 | 3.13 | 629 | 852 | 3.09 | 40 | 901 | 1233 | 1001 | 1068 | 981 | 846 | 234 | 32 | 2 | 17 | 2 | 3 | 162 | 0 | 34 | 0 | 0 | 3 | 0 | 0 | 13 | 71 | 150 | 0 | 0 | 0 | 0
34 | 320 | 470 | 3.13 | 630 | 850 | 3.09 | 40 | 913 | 1225 | 989 | 1061 | 978 | 840 | 187 | 32 | 2 | 17 | 2 | 3 | 162 | 0 | 34 | 0 | 0 | 3 | 0 | 0 | 13 | 71 | 150 | 0 | 0 | 0 | 0
37 | 335 | 480 | 3.13 | 627 | 850 | 3.09 | 40 | 901 | 1229 | 995 | 1071 | 981 | 859 | 182 | 32 | 2 | 17 | 2 | 3 | 162 | 0 | 34 | 0 | 0 | 3 | 0 | 0 | 13 | 71 | 150 | 0 | 0 | 0 | 0
38 | 345 | 475 | 2.91 | 626 | 855 | 2.87 | 43 | 948 | 1248 | 1010 | 1070 | 987 | 870 | 304 | 34 | 4 | 16 | 2 | 2 | 162 | 0 | 34 | 0 | 0 | 3 | 0 | 0 | 17 | 64 | 130 | 0 | 0 | 0 | 0
37 | 330 | 460 | 2.91 | 631 | 857 | 2.87 | 43 | 952 | 1250 | 1007 | 1077 | 990 | 874 | 303 | 34 | 4 | 16 | 2 | 2 | 162 | 0 | 34 | 0 | 0 | 3 | 0 | 0 | 17 | 64 | 130 | 0 | 0 | 0 | 0
39 | 345 | 450 | 2.91 | 630 | 856 | 2.87 | 43 | 964 | 1252 | 1006 | 1080 | 992 | 868 | 302 | 34 | 4 | 16 | 2 | 2 | 162 | 0 | 34 | 0 | 0 | 3 | 0 | 0 | 17 | 64 | 130 | 0 | 0 | 0 | 0
39 | 330 | 455 | 2.91 | 630 | 855 | 2.87 | 43 | 954 | 1246 | 1004 | 1074 | 991 | 866 | 301 | 34 | 4 | 16 | 2 | 2 | 162 | 0 | 34 | 0 | 0 | 3 | 0 | 0 | 17 | 64 | 130 | 0 | 0 | 0 | 0
34 | 330 | 460 | 2.91 | 630 | 854 | 2.87 | 43 | 953 | 1237 | 1009 | 1072 | 986 | 862 | 301 | 34 | 4 | 16 | 2 | 2 | 162 | 0 | 34 | 0 | 0 | 3 | 0 | 0 | 17 | 64 | 130 | 0 | 0 | 0 | 0
38 | 345 | 465 | 2.91 | 630 | 854 | 2.87 | 43 | 964 | 1230 | 1008 | 1074 | 984 | 855 | 303 | 34 | 4 | 16 | 2 | 2 | 162 | 0 | 34 | 0 | 0 | 3 | 0 | 0 | 17 | 64 | 130 | 0 | 0 | 0 | 0
38 | 340 | 455 | 2.91 | 631 | 854 | 2.87 | 43 | 952 | 1228 | 1002 | 1067 | 981 | 861 | 304 | 34 | 4 | 16 | 2 | 2 | 162 | 0 | 34 | 0 | 0 | 3 | 0 | 0 | 17 | 64 | 130 | 0 | 0 | 0 | 0
38 | 355 | 475 | 2.91 | 630 | 853 | 2.87 | 43 | 964 | 1229 | 995 | 1060 | 975 | 855 | 306 | 34 | 4 | 16 | 2 | 2 | 162 | 0 | 34 | 0 | 0 | 3 | 0 | 0 | 17 | 64 | 130 | 0 | 0 | 0 | 0
35 | 345 | 465 | 2.91 | 630 | 854 | 2.87 | 43 | 954 | 1234 | 1003 | 1062 | 979 | 860 | 280 | 34 | 4 | 16 | 2 | 2 | 162 | 0 | 34 | 0 | 0 | 3 | 0 | 0 | 17 | 64 | 130 | 0 | 0 | 0 | 0
36 | 320 | 460 | 3.01 | 630 | 855 | 2.97 | 43 | 965 | 1248 | 1001 | 1054 | 984 | 857 | 184 | 34 | 4 | 16 | 2 | 2 | 162 | 0 | 34 | 0 | 0 | 3 | 0 | 0 | 17 | 64 | 130 | 0 | 0 | 0 | 0
36 | 315 | 460 | 3.01 | 630 | 855 | 2.97 | 43 | 965 | 1247 | 1014 | 1063 | 991 | 851 | 189 | 34 | 4 | 16 | 2 | 2 | 162 | 0 | 34 | 0 | 0 | 3 | 0 | 0 | 17 | 64 | 130 | 0 | 0 | 0 | 0
30 | 400 | 525 | 2.84 | 620 | 878 | 2.8 | 39 | 983 | 1221 | 989 | 1065 | 972 | 894 | 210 | 43 | 3 | 8 | 2 | 1 | 161 | 17 | 89 | 0 | 1 | 2 | 26 | 0 | 15 | 30 | 60 | 21 | 0 | 0 | 0
28 | 405 | 530 | 2.84 | 620 | 878 | 2.8 | 39 | 978 | 1218 | 986 | 1067 | 972 | 886 | 210 | 43 | 3 | 8 | 2 | 1 | 161 | 17 | 89 | 0 | 1 | 2 | 26 | 0 | 15 | 30 | 60 | 21 | 0 | 0 | 0
31 | 355 | 480 | 2.44 | 650 | 876 | 2.41 | 40 | 1008 | 1222 | 982 | 1037 | 974 | 884 | 222 | 43 | 3 | 8 | 2 | 1 | 161 | 17 | 89 | 0 | 1 | 2 | 26 | 0 | 15 | 30 | 60 | 21 | 0 | 0 | 0
31 | 360 | 480 | 2.44 | 649 | 876 | 2.41 | 40 | 1008 | 1219 | 979 | 1044 | 988 | 887 | 215 | 43 | 3 | 8 | 2 | 1 | 161 | 17 | 89 | 0 | 1 | 2 | 26 | 0 | 15 | 30 | 60 | 21 | 0 | 0 | 0
30 | 385 | 505 | 2.44 | 650 | 873 | 2.41 | 40 | 1014 | 1215 | 968 | 1037 | 975 | 866 | 216 | 43 | 3 | 8 | 2 | 1 | 161 | 17 | 89 | 0 | 1 | 2 | 26 | 0 | 15 | 30 | 60 | 21 | 0 | 0 | 0
28 | 370 | 500 | 2.44 | 650 | 875 | 2.41 | 39 | 1007 | 1213 | 988 | 1053 | 984 | 872 | 215 | 43 | 3 | 8 | 2 | 1 | 161 | 17 | 89 | 0 | 1 | 2 | 26 | 0 | 15 | 30 | 60 | 21 | 0 | 0 | 0
32 | 360 | 490 | 2.44 | 650 | 874 | 2.41 | 39 | 1005 | 1213 | 990 | 1056 | 988 | 861 | 212 | 43 | 3 | 8 | 2 | 1 | 161 | 17 | 89 | 0 | 1 | 2 | 26 | 0 | 15 | 30 | 60 | 21 | 0 | 0 | 0
33 | 355 | 495 | 2.44 | 650 | 875 | 2.41 | 39 | 1007 | 1218 | 981 | 1049 | 986 | 866 | 211 | 43 | 3 | 8 | 2 | 1 | 161 | 17 | 89 | 0 | 1 | 2 | 26 | 0 | 15 | 30 | 60 | 21 | 0 | 0 | 0
31 | 370 | 495 | 2.44 | 650 | 876 | 2.41 | 40 | 1027 | 1221 | 983 | 1049 | 980 | 874 | 215 | 43 | 3 | 8 | 2 | 1 | 161 | 17 | 89 | 0 | 1 | 2 | 26 | 0 | 15 | 30 | 60 | 21 | 0 | 0 | 0
33 | 375 | 505 | 2.44 | 650 | 876 | 2.41 | 39 | 1027 | 1217 | 988 | 1060 | 984 | 881 | 207 | 43 | 3 | 8 | 2 | 1 | 161 | 17 | 89 | 0 | 1 | 2 | 26 | 0 | 15 | 30 | 60 | 21 | 0 | 0 | 0
34 | 380 | 510 | 2.84 | 622 | 873 | 2.8 | 39 | 983 | 1218 | 1002 | 1073 | 999 | 865 | 200 | 43 | 3 | 8 | 2 | 1 | 161 | 17 | 89 | 0 | 1 | 2 | 26 | 0 | 15 | 30 | 60 | 21 | 0 | 0 | 0
29 | 400 | 520 | 2.84 | 620 | 875 | 2.8 | 39 | 997 | 1216 | 997 | 1066 | 991 | 867 | 203 | 43 | 3 | 8 | 2 | 1 | 161 | 17 | 89 | 0 | 1 | 2 | 26 | 0 | 15 | 30 | 60 | 21 | 0 | 0 | 0
33 | 375 | 495 | 2.94 | 620 | 852 | 2.9 | 40 | 953 | 1224 | 980 | 1069 | 1011 | 845 | 200 | 40 | 4 | 10 | 2 | 0 | 161 | 12 | 86 | 1 | 0 | 3 | 28 | 0 | 13 | 27 | 90 | 17 | 0 | 0 | 0
32 | 365 | 495 | 2.94 | 620 | 852 | 2.9 | 40 | 966 | 1224 | 986 | 1071 | 1013 | 848 | 207 | 40 | 4 | 10 | 2 | 0 | 161 | 12 | 86 | 1 | 0 | 3 | 28 | 0 | 13 | 27 | 90 | 17 | 0 | 0 | 0
30 | 380 | 505 | 2.94 | 620 | 853 | 2.9 | 40 | 952 | 1221 | 981 | 1067 | 1007 | 847 | 207 | 40 | 4 | 10 | 2 | 0 | 161 | 12 | 86 | 1 | 0 | 3 | 28 | 0 | 13 | 27 | 90 | 17 | 0 | 0 | 0
32 | 375 | 495 | 2.94 | 620 | 852 | 2.9 | 40 | 950 | 1219 | 985 | 1072 | 1014 | 849 | 211 | 40 | 4 | 10 | 2 | 0 | 161 | 12 | 86 | 1 | 0 | 3 | 28 | 0 | 13 | 27 | 90 | 17 | 0 | 0 | 0
34 | 375 | 495 | 2.94 | 620 | 854 | 2.9 | 40 | 966 | 1218 | 982 | 1067 | 1006 | 848 | 207 | 40 | 4 | 10 | 2 | 0 | 161 | 12 | 86 | 1 | 0 | 3 | 28 | 0 | 13 | 27 | 90 | 17 | 0 | 0 | 0
37 | 370 | 490 | 2.94 | 620 | 854 | 2.9 | 40 | 957 | 1212 | 974 | 1062 | 1007 | 853 | 217 | 40 | 4 | 10 | 2 | 0 | 161 | 12 | 86 | 1 | 0 | 3 | 28 | 0 | 13 | 27 | 90 | 17 | 0 | 0 | 0
34 | 360 | 490 | 2.94 | 620 | 856 | 2.9 | 40 | 959 | 1213 | 959 | 1052 | 1001 | 849 | 216 | 40 | 4 | 10 | 2 | 0 | 161 | 12 | 86 | 1 | 0 | 3 | 28 | 0 | 13 | 27 | 90 | 17 | 0 | 0 | 0
37 | 360 | 485 | 2.94 | 620 | 854 | 2.9 | 40 | 953 | 1213 | 976 | 1061 | 1006 | 851 | 217 | 40 | 4 | 10 | 2 | 0 | 161 | 12 | 86 | 1 | 0 | 3 | 28 | 0 | 13 | 27 | 90 | 17 | 0 | 0 | 0
32 | 365 | 490 | 2.94 | 620 | 856 | 2.9 | 41 | 963 | 1216 | 963 | 1050 | 999 | 848 | 216 | 40 | 4 | 10 | 2 | 0 | 161 | 12 | 86 | 1 | 0 | 3 | 28 | 0 | 13 | 27 | 90 | 17 | 0 | 0 | 0
35 | 365 | 490 | 2.94 | 620 | 855 | 2.9 | 40 | 961 | 1217 | 976 | 1062 | 1003 | 854 | 217 | 40 | 4 | 10 | 2 | 0 | 161 | 12 | 86 | 1 | 0 | 3 | 28 | 0 | 13 | 27 | 90 | 17 | 0 | 0 | 0
32 | 360 | 490 | 2.94 | 620 | 856 | 2.9 | 41 | 957 | 1220 | 967 | 1053 | 997 | 849 | 216 | 40 | 4 | 10 | 2 | 0 | 161 | 12 | 86 | 1 | 0 | 3 | 28 | 0 | 13 | 27 | 90 | 17 | 0 | 0 | 0
36 | 360 | 485 | 2.94 | 621 | 855 | 2.9 | 40 | 957 | 1221 | 988 | 1064 | 1010 | 854 | 219 | 40 | 4 | 10 | 2 | 0 | 161 | 12 | 86 | 1 | 0 | 3 | 28 | 0 | 13 | 27 | 90 | 17 | 0 | 0 | 0
31 | 375 | 510 | 2.84 | 619 | 880 | 2.8 | 39 | 985 | 1209 | 992 | 1068 | 986 | 895 | 209 | 39 | 0 | 0 | 2 | 1 | 161 | 16 | 85 | 0 | 0 | 2 | 36 | 0 | 15 | 31 | 60 | 19 | 0 | 0 | 0
31 | 365 | 500 | 2.84 | 620 | 878 | 2.8 | 39 | 994 | 1210 | 989 | 1065 | 985 | 896 | 208 | 39 | 0 | 0 | 2 | 1 | 161 | 16 | 85 | 0 | 0 | 2 | 36 | 0 | 15 | 31 | 60 | 19 | 0 | 0 | 0
32 | 370 | 510 | 2.84 | 620 | 876 | 2.8 | 40 | 997 | 1219 | 985 | 1058 | 964 | 891 | 213 | 39 | 0 | 0 | 2 | 1 | 161 | 16 | 85 | 0 | 0 | 2 | 36 | 0 | 15 | 31 | 60 | 19 | 0 | 0 | 0
31 | 365 | 505 | 2.84 | 621 | 876 | 2.8 | 39 | 997 | 1223 | 987 | 1065 | 968 | 889 | 209 | 39 | 0 | 0 | 2 | 1 | 161 | 16 | 85 | 0 | 0 | 2 | 36 | 0 | 15 | 31 | 60 | 19 | 0 | 0 | 0
34 | 340 | 480 | 2.84 | 624 | 875 | 2.8 | 39 | 978 | 1218 | 1012 | 1073 | 987 | 863 | 200 | 39 | 0 | 0 | 2 | 1 | 161 | 16 | 85 | 0 | 0 | 2 | 36 | 0 | 15 | 31 | 60 | 19 | 0 | 0 | 0
32 | 360 | 500 | 2.84 | 622 | 875 | 2.8 | 39 | 994 | 1217 | 1007 | 1078 | 998 | 873 | 207 | 39 | 0 | 0 | 2 | 1 | 161 | 16 | 85 | 0 | 0 | 2 | 36 | 0 | 15 | 31 | 60 | 19 | 0 | 0 | 0
34 | 360 | 495 | 2.84 | 620 | 875 | 2.8 | 39 | 997 | 1213 | 998 | 1072 | 993 | 867 | 201 | 39 | 0 | 0 | 2 | 1 | 161 | 16 | 85 | 0 | 0 | 2 | 36 | 0 | 15 | 31 | 60 | 19 | 0 | 0 | 0
34 | 465 | 540 | 4.03 | 574 | 858 | 3.98 | 42 | 816 | 1225 | 989 | 1051 | 999 | 867 | 198 | 41 | 3 | 20 | 2 | 1 | 161 | 0 | 65 | 0 | 8 | 2 | 0 | 0 | 14 | 85 | 70 | 1 | 0 | 0 | 0
41 | 355 | 475 | 2.03 | 634 | 851 | 2 | 39 | 1050 | 1214 | 975 | 1055 | 972 | 841 | 162 | 32 | 3 | 0 | 2 | 3 | 161 | 0 | 37 | 1 | 0 | 3 | 0 | 0 | 16 | 78 | 150 | 4 | 0 | 0 | 0
33 | 375 | 480 | 2.03 | 630 | 849 | 2 | 39 | 1051 | 1216 | 984 | 1058 | 980 | 844 | 162 | 32 | 3 | 0 | 2 | 3 | 161 | 0 | 37 | 1 | 0 | 3 | 0 | 0 | 16 | 78 | 150 | 4 | 0 | 0 | 0
35 | 345 | 470 | 3.03 | 633 | 856 | 2.99 | 40 | 954 | 1230 | 1006 | 1068 | 988 | 859 | 213 | 32 | 3 | 0 | 2 | 3 | 161 | 0 | 37 | 1 | 0 | 3 | 0 | 0 | 16 | 78 | 150 | 4 | 0 | 0 | 0
33 | 345 | 470 | 3.03 | 632 | 855 | 2.99 | 41 | 953 | 1244 | 991 | 1057 | 979 | 852 | 214 | 32 | 3 | 0 | 2 | 3 | 161 | 0 | 37 | 1 | 0 | 3 | 0 | 0 | 16 | 78 | 150 | 4 | 0 | 0 | 0
38 | 315 | 470 | 3.03 | 630 | 854 | 2.99 | 40 | 954 | 1210 | 986 | 1055 | 977 | 852 | 349 | 32 | 3 | 0 | 2 | 3 | 161 | 0 | 37 | 1 | 0 | 3 | 0 | 0 | 16 | 78 | 150 | 4 | 0 | 0 | 0
34 | 355 | 475 | 3.03 | 630 | 852 | 2.99 | 40 | 949 | 1212 | 974 | 1042 | 972 | 846 | 255 | 32 | 3 | 0 | 2 | 3 | 161 | 0 | 37 | 1 | 0 | 3 | 0 | 0 | 16 | 78 | 150 | 4 | 0 | 0 | 0
35 | 355 | 470 | 2.53 | 628 | 853 | 2.49 | 39 | 1028 | 1227 | 1005 | 1079 | 983 | 847 | 302 | 28 | 4 | 21 | 2 | 2 | 161 | 0 | 37 | 0 | 0 | 3 | 0 | 0 | 20 | 67 | 140 | 1 | 0 | 0 | 0
33 | 320 | 470 | 2.53 | 627 | 853 | 2.49 | 39 | 1017 | 1228 | 999 | 1075 | 982 | 850 | 308 | 28 | 4 | 21 | 2 | 2 | 161 | 0 | 37 | 0 | 0 | 3 | 0 | 0 | 20 | 67 | 140 | 1 | 0 | 0 | 0
33 | 375 | 490 | 3.01 | 632 | 853 | 2.97 | 43 | 953 | 1238 | 1001 | 1059 | 999 | 846 | 221 | 34 | 4 | 0 | 2 | 3 | 161 | 0 | 36 | 1 | 0 | 3 | 0 | 0 | 12 | 94 | 130 | 4 | 0 | 0 | 0
30 | 390 | 525 | 3.01 | 632 | 856 | 2.97 | 43 | 950 | 1247 | 1031 | 1084 | 998 | 858 | 247 | 34 | 4 | 0 | 2 | 3 | 161 | 0 | 36 | 1 | 0 | 3 | 0 | 0 | 12 | 94 | 130 | 4 | 0 | 0 | 0
37 | 370 | 480 | 3.02 | 632 | 859 | 2.98 | 41 | 954 | 1225 | 991 | 1051 | 995 | 852 | 192 | 33 | 0 | 8 | 1 | 2 | 161 | 0 | 36 | 0 | 0 | 1 | 0 | 0 | 17 | 75 | 37 | 1 | 0 | 1 | 1
38 | 380 | 480 | 3.02 | 632 | 860 | 2.98 | 40 | 953 | 1221 | 997 | 1063 | 1004 | 856 | 201 | 33 | 0 | 8 | 1 | 2 | 161 | 0 | 36 | 0 | 0 | 1 | 0 | 0 | 17 | 75 | 37 | 1 | 0 | 1 | 1
31 | 380 | 490 | 3.02 | 629 | 858 | 2.98 | 40 | 964 | 1210 | 981 | 1049 | 990 | 849 | 251 | 33 | 0 | 8 | 1 | 2 | 161 | 0 | 36 | 0 | 0 | 1 | 0 | 0 | 17 | 75 | 37 | 1 | 0 | 1 | 1
33 | 380 | 480 | 3.02 | 629 | 860 | 2.98 | 40 | 965 | 1213 | 983 | 1048 | 983 | 870 | 392 | 33 | 0 | 8 | 1 | 2 | 161 | 0 | 36 | 0 | 0 | 1 | 0 | 0 | 17 | 75 | 37 | 1 | 0 | 1 | 1
36 | 370 | 480 | 3.02 | 631 | 857 | 2.98 | 41 | 949 | 1220 | 993 | 1044 | 1006 | 855 | 190 | 33 | 0 | 8 | 1 | 2 | 161 | 0 | 36 | 0 | 0 | 1 | 0 | 0 | 17 | 75 | 37 | 1 | 0 | 1 | 1
43 | 305 | 440 | 2.02 | 643 | 854 | 1.99 | 39 | 1053 | 1220 | 1023 | 1079 | 1021 | 876 | 232 | 37 | 1 | 0 | 2 | 1 | 161 | 0 | 36 | 0 | 0 | 1 | 0 | 0 | 19 | 66 | 55 | 1 | 0 | 1 | 1
25 | 360 | 480 | 2.91 | 629 | 856 | 2.87 | 43 | 848 | 1222 | 1013 | 1067 | 993 | 869 | 400 | 20 | 4 | 0 | 2 | 2 | 161 | 0 | 35 | 1 | 0 | 3 | 0 | 0 | 16 | 70 | 110 | 4 | 0 | 0 | 0
34 | 380 | 490 | 2.91 | 630 | 856 | 2.87 | 43 | 868 | 1225 | 1000 | 1068 | 998 | 869 | 401 | 20 | 4 | 0 | 2 | 2 | 161 | 0 | 35 | 1 | 0 | 3 | 0 | 0 | 16 | 70 | 110 | 4 | 0 | 0 | 0
35 | 345 | 470 | 3.01 | 636 | 850 | 2.97 | 43 | 947 | 1232 | 1005 | 1064 | 972 | 864 | 470 | 20 | 4 | 0 | 2 | 2 | 161 | 0 | 35 | 1 | 0 | 3 | 0 | 0 | 16 | 70 | 110 | 4 | 0 | 0 | 0
37 | 340 | 470 | 3.01 | 626 | 853 | 2.97 | 43 | 953 | 1232 | 1006 | 1073 | 995 | 863 | 475 | 20 | 4 | 0 | 2 | 2 | 161 | 0 | 35 | 1 | 0 | 3 | 0 | 0 | 16 | 70 | 110 | 4 | 0 | 0 | 0
40 | 355 | 470 | 3.01 | 630 | 851 | 2.97 | 43 | 946 | 1227 | 1009 | 1066 | 996 | 862 | 488 | 20 | 4 | 0 | 2 | 2 | 161 | 0 | 35 | 1 | 0 | 3 | 0 | 0 | 16 | 70 | 110 | 4 | 0 | 0 | 0
33 | 320 | 460 | 3.01 | 633 | 856 | 2.97 | 43 | 953 | 1258 | 1028 | 1080 | 992 | 872 | 205 | 20 | 4 | 0 | 2 | 2 | 161 | 0 | 35 | 1 | 0 | 3 | 0 | 0 | 16 | 70 | 110 | 4 | 0 | 0 | 0
34 | 345 | 490 | 3.01 | 632 | 855 | 2.97 | 43 | 965 | 1255 | 1024 | 1074 | 1000 | 863 | 200 | 20 | 4 | 0 | 2 | 2 | 161 | 0 | 35 | 1 | 0 | 3 | 0 | 0 | 16 | 70 | 110 | 4 | 0 | 0 | 0
36 | 325 | 470 | 3.01 | 631 | 855 | 2.97 | 43 | 955 | 1255 | 1020 | 1071 | 984 | 857 | 200 | 20 | 4 | 0 | 2 | 2 | 161 | 0 | 35 | 1 | 0 | 3 | 0 | 0 | 16 | 70 | 110 | 4 | 0 | 0 | 0
36 | 315 | 465 | 4.38 | 613 | 855 | 4.32 | 43 | 769 | 1252 | 1024 | 1069 | 993 | 860 | 181 | 29 | 3 | 17 | 2 | 2 | 161 | 0 | 35 | 0 | 0 | 3 | 0 | 0 | 17 | 66 | 80 | 1 | 0 | 0 | 0
37 | 325 | 470 | 4.38 | 610 | 855 | 4.32 | 43 | 769 | 1255 | 1035 | 1076 | 994 | 863 | 183 | 29 | 3 | 17 | 2 | 2 | 161 | 0 | 35 | 0 | 0 | 3 | 0 | 0 | 17 | 66 | 80 | 1 | 0 | 0 | 0
37 | 340 | 465 | 4.38 | 615 | 855 | 4.32 | 43 | 768 | 1253 | 1017 | 1067 | 992 | 862 | 182 | 29 | 3 | 17 | 2 | 2 | 161 | 0 | 35 | 0 | 0 | 3 | 0 | 0 | 17 | 66 | 80 | 1 | 0 | 0 | 0
40 | 320 | 470 | 4.38 | 609 | 855 | 4.32 | 43 | 749 | 1252 | 1018 | 1068 | 994 | 863 | 181 | 29 | 3 | 17 | 2 | 2 | 161 | 0 | 35 | 0 | 0 | 3 | 0 | 0 | 17 | 66 | 80 | 1 | 0 | 0 | 0
36 | 325 | 475 | 4.38 | 613 | 855 | 4.32 | 43 | 757 | 1250 | 1024 | 1065 | 986 | 862 | 181 | 29 | 3 | 17 | 2 | 2 | 161 | 0 | 35 | 0 | 0 | 3 | 0 | 0 | 17 | 66 | 80 | 1 | 0 | 0 | 0
35 | 315 | 465 | 4.38 | 615 | 854 | 4.32 | 43 | 754 | 1246 | 1018 | 1058 | 989 | 859 | 180 | 29 | 3 | 17 | 2 | 2 | 161 | 0 | 35 | 0 | 0 | 3 | 0 | 0 | 17 | 66 | 80 | 1 | 0 | 0 | 0
36 | 345 | 480 | 2.84 | 624 | 870 | 2.8 | 39 | 986 | 1219 | 993 | 1049 | 1018 | 851 | 189 | 49 | 1 | 0 | 1 | 1 | 160 | 16 | 92 | 0 | 1 | 2 | 0 | 0 | 19 | 17 | 40 | 17 | 1 | 1 | 1
34 | 360 | 485 | 2.84 | 621 | 870 | 2.8 | 39 | 986 | 1219 | 991 | 1057 | 1024 | 855 | 194 | 49 | 1 | 0 | 1 | 1 | 160 | 16 | 92 | 0 | 1 | 2 | 0 | 0 | 19 | 17 | 40 | 17 | 1 | 1 | 1
32 | 355 | 485 | 2.84 | 620 | 870 | 2.8 | 39 | 979 | 1215 | 989 | 1055 | 1006 | 853 | 194 | 49 | 1 | 0 | 1 | 1 | 160 | 16 | 92 | 0 | 1 | 2 | 0 | 0 | 19 | 17 | 40 | 17 | 1 | 1 | 1
33 | 360 | 490 | 2.84 | 620 | 870 | 2.8 | 39 | 980 | 1213 | 983 | 1046 | 1015 | 852 | 190 | 49 | 1 | 0 | 1 | 1 | 160 | 16 | 92 | 0 | 1 | 2 | 0 | 0 | 19 | 17 | 40 | 17 | 1 | 1 | 1
30 | 355 | 485 | 2.84 | 621 | 870 | 2.8 | 39 | 997 | 1214 | 987 | 1050 | 1016 | 849 | 195 | 49 | 1 | 0 | 1 | 1 | 160 | 16 | 92 | 0 | 1 | 2 | 0 | 0 | 19 | 17 | 40 | 17 | 1 | 1 | 1
33 | 360 | 490 | 2.84 | 621 | 870 | 2.8 | 39 | 981 | 1212 | 984 | 1047 | 1020 | 851 | 190 | 49 | 1 | 0 | 1 | 1 | 160 | 16 | 92 | 0 | 1 | 2 | 0 | 0 | 19 | 17 | 40 | 17 | 1 | 1 | 1
31 | 360 | 495 | 2.84 | 620 | 870 | 2.8 | 39 | 986 | 1220 | 987 | 1055 | 1002 | 852 | 196 | 49 | 1 | 0 | 1 | 1 | 160 | 16 | 92 | 0 | 1 | 2 | 0 | 0 | 19 | 17 | 40 | 17 | 1 | 1 | 1
34 | 355 | 485 | 2.84 | 621 | 870 | 2.8 | 39 | 984 | 1224 | 985 | 1056 | 1024 | 855 | 197 | 49 | 1 | 0 | 1 | 1 | 160 | 16 | 92 | 0 | 1 | 2 | 0 | 0 | 19 | 17 | 40 | 17 | 1 | 1 | 1
32 | 355 | 485 | 2.84 | 620 | 870 | 2.8 | 39 | 982 | 1221 | 983 | 1048 | 1023 | 855 | 192 | 49 | 1 | 0 | 1 | 1 | 160 | 16 | 92 | 0 | 1 | 2 | 0 | 0 | 19 | 17 | 40 | 17 | 1 | 1 | 1
34 | 355 | 490 | 2.94 | 620 | 856 | 2.9 | 41 | 946 | 1225 | 988 | 1062 | 1000 | 855 | 233 | 34 | 6 | 9 | 2 | 1 | 160 | 18 | 86 | 1 | 0 | 2 | 28 | 0 | 14 | 23 | 60 | 17 | 0 | 0 | 0
33 | 355 | 490 | 2.94 | 620 | 855 | 2.9 | 41 | 943 | 1221 | 997 | 1065 | 1010 | 855 | 233 | 34 | 6 | 9 | 2 | 1 | 160 | 18 | 86 | 1 | 0 | 2 | 28 | 0 | 14 | 23 | 60 | 17 | 0 | 0 | 0
36 | 350 | 490 | 2.94 | 621 | 856 | 2.9 | 40 | 948 | 1229 | 995 | 1066 | 987 | 854 | 234 | 34 | 6 | 9 | 2 | 1 | 160 | 18 | 86 | 1 | 0 | 2 | 28 | 0 | 14 | 23 | 60 | 17 | 0 | 0 | 0
33 | 355 | 490 | 2.94 | 620 | 856 | 2.9 | 40 | 954 | 1222 | 1004 | 1070 | 1007 | 859 | 233 | 34 | 6 | 9 | 2 | 1 | 160 | 18 | 86 | 1 | 0 | 2 | 28 | 0 | 14 | 23 | 60 | 17 | 0 | 0 | 0
33 | 365 | 495 | 2.94 | 619 | 856 | 2.9 | 40 | 953 | 1227 | 998 | 1069 | 1000 | 857 | 225 | 34 | 6 | 9 | 2 | 1 | 160 | 18 | 86 | 1 | 0 | 2 | 28 | 0 | 14 | 23 | 60 | 17 | 0 | 0 | 0
32 | 355 | 485 | 2.94 | 619 | 856 | 2.9 | 40 | 950 | 1220 | 1007 | 1077 | 1000 | 861 | 234 | 34 | 6 | 9 | 2 | 1 | 160 | 18 | 86 | 1 | 0 | 2 | 28 | 0 | 14 | 23 | 60 | 17 | 0 | 0 | 0
31 | 360 | 495 | 2.94 | 618 | 857 | 2.9 | 40 | 950 | 1225 | 1001 | 1071 | 1013 | 860 | 222 | 34 | 6 | 9 | 2 | 1 | 160 | 18 | 86 | 1 | 0 | 2 | 28 | 0 | 14 | 23 | 60 | 17 | 0 | 0 | 0
39 | 365 | 500 | 2.94 | 618 | 855 | 2.9 | 40 | 947 | 1218 | 1009 | 1077 | 1029 | 849 | 229 | 34 | 6 | 9 | 2 | 1 | 160 | 18 | 86 | 1 | 0 | 2 | 28 | 0 | 14 | 23 | 60 | 17 | 0 | 0 | 0
31 | 360 | 490 | 2.94 | 618 | 854 | 2.9 | 40 | 965 | 1223 | 1002 | 1070 | 1005 | 839 | 221 | 34 | 6 | 9 | 2 | 1 | 160 | 18 | 86 | 1 | 0 | 2 | 28 | 0 | 14 | 23 | 60 | 17 | 0 | 0 | 0
35 | 360 | 495 | 2.94 | 620 | 856 | 2.9 | 40 | 966 | 1226 | 1003 | 1072 | 1012 | 854 | 223 | 34 | 6 | 9 | 2 | 1 | 160 | 18 | 86 | 1 | 0 | 2 | 28 | 0 | 14 | 23 | 60 | 17 | 0 | 0 | 0
30 | 395 | 520 | 2.84 | 620 | 873 | 2.8 | 40 | 980 | 1218 | 1002 | 1062 | 1000 | 856 | 203 | 36 | 5 | 5 | 3 | 1 | 160 | 21 | 86 | 1 | 0 | 2 | 24 | 0 | 15 | 22 | 60 | 19 | 0 | 0 | 0
31 | 390 | 510 | 2.84 | 620 | 874 | 2.8 | 39 | 977 | 1214 | 1006 | 1072 | 1022 | 859 | 211 | 36 | 5 | 5 | 3 | 1 | 160 | 21 | 86 | 1 | 0 | 2 | 24 | 0 | 15 | 22 | 60 | 19 | 0 | 0 | 0
28 | 395 | 525 | 2.84 | 621 | 874 | 2.8 | 40 | 996 | 1218 | 1007 | 1061 | 992 | 855 | 203 | 36 | 5 | 5 | 3 | 1 | 160 | 21 | 86 | 1 | 0 | 2 | 24 | 0 | 15 | 22 | 60 | 19 | 0 | 0 | 0
28 | 380 | 505 | 2.84 | 622 | 872 | 2.8 | 39 | 985 | 1221 | 1012 | 1075 | 1003 | 854 | 207 | 36 | 5 | 5 | 3 | 1 | 160 | 21 | 86 | 1 | 0 | 2 | 24 | 0 | 15 | 22 | 60 | 19 | 0 | 0 | 0
32 | 395 | 520 | 2.84 | 620 | 875 | 2.8 | 39 | 996 | 1222 | 1010 | 1072 | 1007 | 861 | 204 | 36 | 5 | 5 | 3 | 1 | 160 | 21 | 86 | 1 | 0 | 2 | 24 | 0 | 15 | 22 | 60 | 19 | 0 | 0 | 0
30 | 395 | 520 | 2.84 | 620 | 874 | 2.8 | 39 | 985 | 1228 | 1014 | 1077 | 1001 | 860 | 207 | 36 | 5 | 5 | 3 | 1 | 160 | 21 | 86 | 1 | 0 | 2 | 24 | 0 | 15 | 22 | 60 | 19 | 0 | 0 | 0
30 | 400 | 525 | 2.84 | 620 | 872 | 2.8 | 39 | 984 | 1225 | 1003 | 1067 | 1007 | 851 | 204 | 36 | 5 | 5 | 3 | 1 | 160 | 21 | 86 | 1 | 0 | 2 | 24 | 0 | 15 | 22 | 60 | 19 | 0 | 0 | 0
31 | 370 | 495 | 2.84 | 618 | 874 | 2.8 | 40 | 977 | 1229 | 963 | 1062 | 1006 | 861 | 200 | 36 | 5 | 5 | 3 | 1 | 160 | 21 | 86 | 1 | 0 | 2 | 24 | 0 | 15 | 22 | 60 | 19 | 0 | 0 | 0
29 | 385 | 510 | 2.84 | 620 | 875 | 2.8 | 39 | 980 | 1229 | 1004 | 1075 | 1023 | 868 | 203 | 36 | 5 | 5 | 3 | 1 | 160 | 21 | 86 | 1 | 0 | 2 | 24 | 0 | 15 | 22 | 60 | 19 | 0 | 0 | 0
28 | 380 | 505 | 2.84 | 620 | 875 | 2.8 | 40 | 980 | 1222 | 995 | 1066 | 1017 | 866 | 212 | 36 | 5 | 5 | 3 | 1 | 160 | 21 | 86 | 1 | 0 | 2 | 24 | 0 | 15 | 22 | 60 | 19 | 0 | 0 | 0
32 | 400 | 520 | 2.84 | 620 | 870 | 2.8 | 39 | 997 | 1219 | 997 | 1068 | 1015 | 853 | 217 | 36 | 5 | 5 | 3 | 1 | 160 | 21 | 86 | 1 | 0 | 2 | 24 | 0 | 15 | 22 | 60 | 19 | 0 | 0 | 0
30 | 375 | 505 | 2.84 | 620 | 869 | 2.8 | 39 | 997 | 1224 | 993 | 1067 | 1001 | 851 | 213 | 36 | 5 | 5 | 3 | 1 | 160 | 21 | 86 | 1 | 0 | 2 | 24 | 0 | 15 | 22 | 60 | 19 | 0 | 0 | 0
29 | 405 | 535 | 3.64 | 592 | 853 | 3.59 | 42 | 846 | 1218 | 1000 | 1069 | 1021 | 860 | 197 | 36 | 5 | 5 | 3 | 1 | 160 | 21 | 86 | 1 | 0 | 2 | 24 | 0 | 15 | 22 | 60 | 19 | 0 | 0 | 0
27 | 395 | 520 | 2.84 | 620 | 872 | 2.8 | 39 | 983 | 1219 | 1019 | 1078 | 1030 | 865 | 199 | 36 | 5 | 5 | 3 | 1 | 160 | 21 | 86 | 1 | 0 | 2 | 24 | 0 | 15 | 22 | 60 | 19 | 0 | 0 | 0
32 | 355 | 490 | 2.84 | 618 | 873 | 2.8 | 39 | 945 | 1215 | 989 | 1066 | 997 | 868 | 250 | 40 | 2 | 6 | 2 | 1 | 160 | 14 | 85 | 1 | 0 | 2 | 38 | 0 | 12 | 24 | 60 | 20 | 0 | 0 | 0
34 | 350 | 485 | 2.84 | 619 | 871 | 2.8 | 39 | 948 | 1187 | 989 | 1066 | 997 | 866 | 249 | 40 | 2 | 6 | 2 | 1 | 160 | 14 | 85 | 1 | 0 | 2 | 38 | 0 | 12 | 24 | 60 | 20 | 0 | 0 | 0
34 | 360 | 490 | 2.94 | 620 | 855 | 2.9 | 40 | 897 | 1220 | 985 | 1074 | 984 | 857 | 227 | 40 | 2 | 6 | 2 | 1 | 160 | 14 | 85 | 1 | 0 | 2 | 38 | 0 | 12 | 24 | 60 | 20 | 0 | 0 | 0
35 | 365 | 490 | 2.94 | 620 | 854 | 2.9 | 40 | 887 | 1216 | 978 | 1069 | 988 | 850 | 232 | 40 | 2 | 6 | 2 | 1 | 160 | 14 | 85 | 1 | 0 | 2 | 38 | 0 | 12 | 24 | 60 | 20 | 0 | 0 | 0
33 | 355 | 480 | 2.94 | 620 | 855 | 2.9 | 40 | 884 | 1214 | 978 | 1067 | 987 | 861 | 237 | 40 | 2 | 6 | 2 | 1 | 160 | 14 | 85 | 1 | 0 | 2 | 38 | 0 | 12 | 24 | 60 | 20 | 0 | 0 | 0
33 | 355 | 480 | 2.94 | 619 | 854 | 2.9 | 41 | 882 | 1214 | 975 | 1065 | 988 | 860 | 243 | 40 | 2 | 6 | 2 | 1 | 160 | 14 | 85 | 1 | 0 | 2 | 38 | 0 | 12 | 24 | 60 | 20 | 0 | 0 | 0
30 | 355 | 490 | 2.94 | 620 | 854 | 2.9 | 40 | 883 | 1213 | 970 | 1060 | 984 | 860 | 248 | 40 | 2 | 6 | 2 | 1 | 160 | 14 | 85 | 1 | 0 | 2 | 38 | 0 | 12 | 24 | 60 | 20 | 0 | 0 | 0
33 | 360 | 485 | 2.94 | 620 | 854 | 2.9 | 40 | 891 | 1216 | 965 | 1057 | 984 | 858 | 249 | 40 | 2 | 6 | 2 | 1 | 160 | 14 | 85 | 1 | 0 | 2 | 38 | 0 | 12 | 24 | 60 | 20 | 0 | 0 | 0
33 | 350 | 475 | 2.84 | 620 | 870 | 2.8 | 39 | 903 | 1222 | 966 | 1057 | 977 | 864 | 202 | 40 | 2 | 6 | 2 | 1 | 160 | 14 | 85 | 1 | 0 | 2 | 38 | 0 | 12 | 24 | 60 | 20 | 0 | 0 | 0
36 | 345 | 485 | 2.84 | 620 | 870 | 2.8 | 40 | 921 | 1220 | 965 | 1057 | 974 | 866 | 203 | 40 | 2 | 6 | 2 | 1 | 160 | 14 | 85 | 1 | 0 | 2 | 38 | 0 | 12 | 24 | 60 | 20 | 0 | 0 | 0
35 | 345 | 480 | 2.84 | 620 | 870 | 2.8 | 39 | 910 | 1220 | 970 | 1060 | 979 | 867 | 202 | 40 | 2 | 6 | 2 | 1 | 160 | 14 | 85 | 1 | 0 | 2 | 38 | 0 | 12 | 24 | 60 | 20 | 0 | 0 | 0
34 | 345 | 480 | 2.84 | 621 | 870 | 2.8 | 39 | 902 | 1232 | 1005 | 1075 | 1014 | 867 | 219 | 40 | 2 | 6 | 2 | 1 | 160 | 14 | 85 | 1 | 0 | 2 | 38 | 0 | 12 | 24 | 60 | 20 | 0 | 0 | 0
35 | 380 | 505 | 2.94 | 638 | 871 | 2.9 | 40 | 955 | 1218 | 954 | 1025 | 971 | 871 | 216 | 38 | 2 | 15 | 3 | 2 | 160 | 10 | 85 | 2 | 2 | 5 | 34 | 0 | 14 | 23 | 60 | 19 | 1 | 0 | 0
33 | 380 | 500 | 2.94 | 642 | 873 | 2.9 | 40 | 965 | 1220 | 966 | 1026 | 976 | 874 | 218 | 38 | 2 | 15 | 3 | 2 | 160 | 10 | 85 | 2 | 2 | 5 | 34 | 0 | 14 | 23 | 60 | 19 | 1 | 0 | 0
34 | 375 | 500 | 2.94 | 650 | 872 | 2.9 | 40 | 957 | 1211 | 990 | 1051 | 980 | 865 | 213 | 38 | 2 | 15 | 3 | 2 | 160 | 10 | 85 | 2 | 2 | 5 | 34 | 0 | 14 | 23 | 60 | 19 | 1 | 0 | 0
32 | 390 | 505 | 2.94 | 648 | 870 | 2.9 | 40 | 966 | 1206 | 969 | 1042 | 954 | 855 | 214 | 38 | 2 | 15 | 3 | 2 | 160 | 10 | 85 | 2 | 2 | 5 | 34 | 0 | 14 | 23 | 60 | 19 | 1 | 0 | 0
30 | 375 | 500 | 2.94 | 647 | 869 | 2.9 | 40 | 947 | 1208 | 979 | 1044 | 975 | 851 | 205 | 38 | 2 | 15 | 3 | 2 | 160 | 10 | 85 | 2 | 2 | 5 | 34 | 0 | 14 | 23 | 60 | 19 | 1 | 0 | 0
34 | 395 | 515 | 2.94 | 648 | 870 | 2.9 | 41 | 952 | 1207 | 969 | 1042 | 947 | 856 | 211 | 38 | 2 | 15 | 3 | 2 | 160 | 10 | 85 | 2 | 2 | 5 | 34 | 0 | 14 | 23 | 60 | 19 | 1 | 0 | 0
33 | 390 | 505 | 2.94 | 650 | 869 | 2.9 | 40 | 953 | 1197 | 973 | 1044 | 960 | 867 | 332 | 38 | 2 | 15 | 3 | 2 | 160 | 10 | 85 | 2 | 2 | 5 | 34 | 0 | 14 | 23 | 60 | 19 | 1 | 0 | 0
31 | 390 | 510 | 2.94 | 650 | 873 | 2.9 | 40 | 949 | 1234 | 1008 | 1055 | 989 | 877 | 192 | 38 | 2 | 15 | 3 | 2 | 160 | 10 | 85 | 2 | 2 | 5 | 34 | 0 | 14 | 23 | 60 | 19 | 1 | 0 | 0
31 | 395 | 510 | 2.94 | 650 | 873 | 2.9 | 40 | 948 | 1230 | 993 | 1055 | 984 | 876 | 192 | 38 | 2 | 15 | 3 | 2 | 160 | 10 | 85 | 2 | 2 | 5 | 34 | 0 | 14 | 23 | 60 | 19 | 1 | 0 | 0
32 | 400 | 510 | 2.94 | 650 | 873 | 2.9 | 40 | 958 | 1232 | 997 | 1053 | 988 | 876 | 190 | 38 | 2 | 15 | 3 | 2 | 160 | 10 | 85 | 2 | 2 | 5 | 34 | 0 | 14 | 23 | 60 | 19 | 1 | 0 | 0
31 | 395 | 510 | 2.94 | 650 | 873 | 2.9 | 40 | 957 | 1226 | 994 | 1052 | 986 | 874 | 190 | 38 | 2 | 15 | 3 | 2 | 160 | 10 | 85 | 2 | 2 | 5 | 34 | 0 | 14 | 23 | 60 | 19 | 1 | 0 | 0
34 | 390 | 500 | 2.94 | 650 | 871 | 2.9 | 40 | 958 | 1231 | 1003 | 1058 | 992 | 876 | 189 | 38 | 2 | 15 | 3 | 2 | 160 | 10 | 85 | 2 | 2 | 5 | 34 | 0 | 14 | 23 | 60 | 19 | 1 | 0 | 0
31 | 350 | 500 | 3.27 | 618 | 857 | 3.23 | 40 | 877 | 1215 | 979 | 1048 | 997 | 866 | 180 | 39 | 3 | 4 | 3 | 1 | 160 | 0 | 70 | 1 | 0 | 4 | 42 | 0 | 15 | 22 | 80 | 1 | 0 | 0 | 0
35 | 355 | 505 | 3.77 | 624 | 859 | 3.72 | 42 | 849 | 1229 | 998 | 1056 | 1033 | 870 | 212 | 39 | 3 | 4 | 3 | 1 | 160 | 0 | 70 | 1 | 0 | 4 | 42 | 0 | 15 | 22 | 80 | 1 | 0 | 0 | 0
35 | 300 | 460 | 3.27 | 650 | 852 | 3.23 | 40 | 874 | 1232 | 1009 | 1025 | 991 | 855 | 170 | 150 | 1 | 14 | 2 | 3 | 160 | 0 | 52 | 0 | 0 | 3 | 0 | 0 | 14 | 5 | 110 | 2 | 0 | 0 | 0
39 | 275 | 445 | 4.8 | 641 | 849 | 4.73 | 44 | 680 | 1229 | 971 | 1032 | 1028 | 836 | 159 | 186 | 5 | 3 | 3 | 2 | 160 | 0 | 50 | 1 | 0 | 4 | 0 | 0 | 17 | 7 | 90 | 1 | 0 | 0 | 0
39 | 375 | 470 | 2.92 | 630 | 857 | 2.88 | 40 | 954 | 1218 | 997 | 1059 | 1008 | 865 | 382 | 54 | 1 | 0 | 1 | 1 | 160 | 0 | 42 | 0 | 1 | 1 | 0 | 0 | 17 | 70 | 55 | 1 | 0 | 1 | 1
35 | 335 | 475 | 3.02 | 632 | 852 | 2.98 | 40 | 955 | 1213 | 971 | 1029 | 956 | 837 | 182 | 36 | 3 | 9 | 2 | 0 | 160 | 0 | 37 | 1 | 0 | 3 | 0 | 0 | 19 | 74 | 80 | 1 | 0 | 0 | 0
37 | 350 | 470 | 3.02 | 631 | 854 | 2.98 | 40 | 953 | 1226 | 977 | 1035 | 960 | 837 | 182 | 36 | 3 | 9 | 2 | 0 | 160 | 0 | 37 | 1 | 0 | 3 | 0 | 0 | 19 | 74 | 80 | 1 | 0 | 0 | 0
36 | 365 | 475 | 3.02 | 630 | 857 | 2.98 | 40 | 954 | 1218 | 979 | 1035 | 963 | 848 | 181 | 36 | 3 | 9 | 2 | 0 | 160 | 0 | 37 | 1 | 0 | 3 | 0 | 0 | 19 | 74 | 80 | 1 | 0 | 0 | 0
36 | 350 | 480 | 3.02 | 631 | 852 | 2.98 | 40 | 950 | 1211 | 964 | 1029 | 973 | 851 | 180 | 36 | 3 | 9 | 2 | 0 | 160 | 0 | 37 | 1 | 0 | 3 | 0 | 0 | 19 | 74 | 80 | 1 | 0 | 0 | 0
37 | 360 | 475 | 2.02 | 627 | 845 | 1.99 | 39 | 1046 | 1243 | 1024 | 1067 | 930 | 824 | 190 | 33 | 3 | 10 | 2 | 2 | 160 | 0 | 36 | 1 | 0 | 3 | 0 | 0 | 22 | 69 | 130 | 0 | 0 | 0 | 0
38 | 335 | 470 | 3.02 | 630 | 853 | 2.98 | 41 | 956 | 1230 | 999 | 1029 | 963 | 876 | 196 | 32 | 0 | 13 | 2 | 2 | 160 | 0 | 35 | 0 | 1 | 3 | 0 | 0 | 16 | 74 | 120 | 3 | 0 | 0 | 0
35 | 365 | 470 | 3.02 | 632 | 856 | 2.98 | 40 | 960 | 1223 | 979 | 1038 | 976 | 880 | 184 | 32 | 0 | 13 | 2 | 2 | 160 | 0 | 35 | 0 | 1 | 3 | 0 | 0 | 16 | 74 | 120 | 3 | 0 | 0 | 0
32 | 355 | 475 | 2.51 | 626 | 850 | 2.47 | 41 | 1011 | 1235 | 1015 | 1068 | 976 | 843 | 163 | 25 | 3 | 17 | 2 | 1 | 160 | 0 | 35 | 0 | 0 | 3 | 0 | 0 | 16 | 70 | 130 | 1 | 0 | 0 | 0
35 | 360 | 465 | 2.23 | 629 | 857 | 2.2 | 39 | 1030 | 1237 | 985 | 1060 | 976 | 847 | 188 | 25 | 3 | 17 | 2 | 1 | 160 | 0 | 35 | 0 | 0 | 3 | 0 | 0 | 16 | 70 | 130 | 1 | 0 | 0 | 0
39 | 315 | 450 | 3.23 | 631 | 850 | 3.19 | 40 | 902 | 1220 | 978 | 1046 | 1003 | 845 | 198 | 33 | 4 | 17 | 2 | 3 | 160 | 0 | 35 | 0 | 1 | 4 | 0 | 0 | 10 | 70 | 90 | 2 | 0 | 0 | 0
36 | 330 | 450 | 3.23 | 630 | 853 | 3.19 | 40 | 916 | 1207 | 986 | 1058 | 999 | 848 | 199 | 33 | 4 | 17 | 2 | 3 | 160 | 0 | 35 | 0 | 1 | 4 | 0 | 0 | 10 | 70 | 90 | 2 | 0 | 0 | 0
40 | 340 | 445 | 3.23 | 630 | 852 | 3.19 | 40 | 916 | 1204 | 977 | 1053 | 1001 | 843 | 186 | 33 | 4 | 17 | 2 | 3 | 160 | 0 | 35 | 0 | 1 | 4 | 0 | 0 | 10 | 70 | 90 | 2 | 0 | 0 | 0
35 | 320 | 445 | 3.23 | 630 | 852 | 3.19 | 40 | 897 | 1204 | 973 | 1046 | 999 | 841 | 185 | 33 | 4 | 17 | 2 | 3 | 160 | 0 | 35 | 0 | 1 | 4 | 0 | 0 | 10 | 70 | 90 | 2 | 0 | 0 | 0
38 | 340 | 460 | 3.03 | 630 | 850 | 2.99 | 40 | 949 | 1211 | 985 | 1054 | 1000 | 837 | 383 | 33 | 4 | 17 | 2 | 3 | 160 | 0 | 35 | 0 | 1 | 4 | 0 | 0 | 10 | 70 | 90 | 2 | 0 | 0 | 0
40 | 335 | 445 | 3.03 | 633 | 857 | 2.99 | 41 | 956 | 1219 | 972 | 1042 | 990 | 861 | 223 | 33 | 4 | 17 | 2 | 3 | 160 | 0 | 35 | 0 | 1 | 4 | 0 | 0 | 10 | 70 | 90 | 2 | 0 | 0 | 0
40 | 335 | 445 | 3.03 | 636 | 855 | 2.99 | 41 | 956 | 1217 | 978 | 1051 | 984 | 857 | 221 | 33 | 4 | 17 | 2 | 3 | 160 | 0 | 35 | 0 | 1 | 4 | 0 | 0 | 10 | 70 | 90 | 2 | 0 | 0 | 0
31 | 360 | 490 | 2.94 | 620 | 853 | 2.9 | 40 | 956 | 1212 | 977 | 1069 | 1009 | 853 | 211 | 39 | 7 | 12 | 2 | 1 | 159 | 18 | 85 | 0 | 2 | 2 | 26 | 0 | 15 | 28 | 60 | 19 | 0 | 0 | 0
32 | 380 | 510 | 2.94 | 620 | 852 | 2.9 | 40 | 965 | 1214 | 963 | 1060 | 990 | 846 | 200 | 39 | 7 | 12 | 2 | 1 | 159 | 18 | 85 | 0 | 2 | 2 | 26 | 0 | 15 | 28 | 60 | 19 | 0 | 0 | 0
32 | 370 | 500 | 2.94 | 620 | 853 | 2.9 | 40 | 955 | 1213 | 977 | 1070 | 1001 | 849 | 212 | 39 | 7 | 12 | 2 | 1 | 159 | 18 | 85 | 0 | 2 | 2 | 26 | 0 | 15 | 28 | 60 | 19 | 0 | 0 | 0
35 | 375 | 505 | 2.94 | 620 | 852 | 2.9 | 40 | 952 | 1211 | 964 | 1056 | 987 | 843 | 200 | 39 | 7 | 12 | 2 | 1 | 159 | 18 | 85 | 0 | 2 | 2 | 26 | 0 | 15 | 28 | 60 | 19 | 0 | 0 | 0
34 | 380 | 505 | 2.94 | 620 | 851 | 2.9 | 41 | 965 | 1214 | 974 | 1058 | 992 | 844 | 204 | 39 | 7 | 12 | 2 | 1 | 159 | 18 | 85 | 0 | 2 | 2 | 26 | 0 | 15 | 28 | 60 | 19 | 0 | 0 | 0
31 | 390 | 505 | 2.94 | 620 | 852 | 2.9 | 40 | 966 | 1214 | 965 | 1054 | 990 | 845 | 200 | 39 | 7 | 12 | 2 | 1 | 159 | 18 | 85 | 0 | 2 | 2 | 26 | 0 | 15 | 28 | 60 | 19 | 0 | 0 | 0
34 | 380 | 505 | 2.94 | 620 | 851 | 2.9 | 41 | 966 | 1220 | 971 | 1056 | 991 | 845 | 205 | 39 | 7 | 12 | 2 | 1 | 159 | 18 | 85 | 0 | 2 | 2 | 26 | 0 | 15 | 28 | 60 | 19 | 0 | 0 | 0
30 | 375 | 505 | 2.94 | 620 | 853 | 2.9 | 41 | 966 | 1217 | 968 | 1057 | 988 | 847 | 200 | 39 | 7 | 12 | 2 | 1 | 159 | 18 | 85 | 0 | 2 | 2 | 26 | 0 | 15 | 28 | 60 | 19 | 0 | 0 | 0
30 | 375 | 500 | 2.94 | 620 | 852 | 2.9 | 41 | 951 | 1226 | 970 | 1055 | 992 | 849 | 204 | 39 | 7 | 12 | 2 | 1 | 159 | 18 | 85 | 0 | 2 | 2 | 26 | 0 | 15 | 28 | 60 | 19 | 0 | 0 | 0
32 | 390 | 515 | 2.94 | 620 | 852 | 2.9 | 41 | 965 | 1223 | 969 | 1047 | 983 | 843 | 200 | 39 | 7 | 12 | 2 | 1 | 159 | 18 | 85 | 0 | 2 | 2 | 26 | 0 | 15 | 28 | 60 | 19 | 0 | 0 | 0
33 | 365 | 490 | 2.94 | 620 | 851 | 2.9 | 41 | 947 | 1229 | 976 | 1040 | 982 | 844 | 204 | 39 | 7 | 12 | 2 | 1 | 159 | 18 | 85 | 0 | 2 | 2 | 26 | 0 | 15 | 28 | 60 | 19 | 0 | 0 | 0
34 | 355 | 495 | 2.94 | 619 | 855 | 2.9 | 40 | 948 | 1227 | 975 | 1061 | 998 | 852 | 199 | 39 | 7 | 12 | 2 | 1 | 159 | 18 | 85 | 0 | 2 | 2 | 26 | 0 | 15 | 28 | 60 | 19 | 0 | 0 | 0
35 | 360 | 475 | 2.51 | 626 | 851 | 2.47 | 39 | 1017 | 1227 | 1012 | 1064 | 997 | 850 | 404 | 31 | 4 | 17 | 3 | 2 | 159 | 0 | 37 | 0 | 0 | 3 | 0 | 0 | 17 | 74 | 100 | 0 | 0 | 0 | 0
33 | 345 | 475 | 2.51 | 630 | 851 | 2.47 | 39 | 1017 | 1228 | 1007 | 1061 | 996 | 852 | 392 | 31 | 4 | 17 | 3 | 2 | 159 | 0 | 37 | 0 | 0 | 3 | 0 | 0 | 17 | 74 | 100 | 0 | 0 | 0 | 0
32 | 365 | 475 | 2.51 | 630 | 850 | 2.47 | 39 | 1026 | 1235 | 1003 | 1055 | 996 | 850 | 394 | 31 | 4 | 17 | 3 | 2 | 159 | 0 | 37 | 0 | 0 | 3 | 0 | 0 | 17 | 74 | 100 | 0 | 0 | 0 | 0
32 | 345 | 480 | 2.51 | 629 | 851 | 2.47 | 39 | 1025 | 1241 | 1012 | 1058 | 992 | 851 | 397 | 31 | 4 | 17 | 3 | 2 | 159 | 0 | 37 | 0 | 0 | 3 | 0 | 0 | 17 | 74 | 100 | 0 | 0 | 0 | 0
33 | 370 | 485 | 2.51 | 627 | 853 | 2.47 | 39 | 1004 | 1244 | 1024 | 1062 | 992 | 854 | 285 | 31 | 4 | 17 | 3 | 2 | 159 | 0 | 37 | 0 | 0 | 3 | 0 | 0 | 17 | 74 | 100 | 0 | 0 | 0 | 0
37 | 360 | 495 | 2.51 | 630 | 852 | 2.47 | 40 | 1026 | 1229 | 1016 | 1057 | 974 | 851 | 186 | 31 | 4 | 17 | 3 | 2 | 159 | 0 | 37 | 0 | 0 | 3 | 0 | 0 | 17 | 74 | 100 | 0 | 0 | 0 | 0
34 | 335 | 470 | 2.51 | 630 | 851 | 2.47 | 40 | 1015 | 1217 | 1008 | 1050 | 977 | 851 | 189 | 31 | 4 | 17 | 3 | 2 | 159 | 0 | 37 | 0 | 0 | 3 | 0 | 0 | 17 | 74 | 100 | 0 | 0 | 0 | 0
37 | 350 | 480 | 4.4 | 618 | 853 | 4.34 | 43 | 769 | 1224 | 988 | 1041 | 977 | 857 | 206 | 35 | 0 | 17 | 2 | 1 | 159 | 0 | 37 | 0 | 0 | 3 | 0 | 0 | 28 | 72 | 110 | 1 | 0 | 0 | 0
36 | 380 | 500 | 2.92 | 630 | 860 | 2.88 | 40 | 965 | 1235 | 1024 | 1069 | 989 | 862 | 180 | 35 | 0 | 17 | 2 | 1 | 159 | 0 | 37 | 0 | 0 | 3 | 0 | 0 | 28 | 72 | 110 | 1 | 0 | 0 | 0
31 | 380 | 515 | 2.92 | 630 | 859 | 2.88 | 40 | 958 | 1247 | 1007 | 1058 | 979 | 856 | 182 | 35 | 0 | 17 | 2 | 1 | 159 | 0 | 37 | 0 | 0 | 3 | 0 | 0 | 28 | 72 | 110 | 1 | 0 | 0 | 0
38 | 355 | 475 | 2.92 | 632 | 856 | 2.88 | 40 | 951 | 1218 | 990 | 1051 | 976 | 883 | 195 | 36 | 4 | 7 | 2 | 1 | 159 | 0 | 36 | 1 | 0 | 4 | 0 | 0 | 19 | 73 | 120 | 1 | 0 | 0 | 0
37 | 375 | 480 | 2.92 | 630 | 854 | 2.88 | 40 | 957 | 1224 | 997 | 1054 | 976 | 883 | 196 | 36 | 4 | 7 | 2 | 1 | 159 | 0 | 36 | 1 | 0 | 4 | 0 | 0 | 19 | 73 | 120 | 1 | 0 | 0 | 0
39 | 370 | 475 | 2.92 | 629 | 856 | 2.88 | 40 | 964 | 1222 | 983 | 1045 | 973 | 884 | 180 | 36 | 4 | 7 | 2 | 1 | 159 | 0 | 36 | 1 | 0 | 4 | 0 | 0 | 19 | 73 | 120 | 1 | 0 | 0 | 0
38 | 345 | 470 | 3.13 | 630 | 850 | 3.09 | 40 | 898 | 1251 | 997 | 1052 | 980 | 834 | 233 | 33 | 3 | 17 | 3 | 3 | 159 | 0 | 35 | 0 | 0 | 3 | 0 | 0 | 18 | 81 | 140 | 0 | 0 | 0 | 0
40 | 355 | 470 | 3.13 | 631 | 849 | 3.09 | 40 | 899 | 1237 | 985 | 1063 | 980 | 841 | 177 | 33 | 3 | 17 | 3 | 3 | 159 | 0 | 35 | 0 | 0 | 3 | 0 | 0 | 18 | 81 | 140 | 0 | 0 | 0 | 0
38 | 340 | 470 | 2.63 | 619 | 854 | 2.59 | 40 | 988 | 1208 | 967 | 1048 | 957 | 854 | 152 | 33 | 3 | 16 | 2 | 2 | 159 | 0 | 35 | 0 | 0 | 3 | 0 | 0 | 17 | 69 | 90 | 1 | 0 | 0 | 0
37 | 330 | 470 | 4.02 | 633 | 849 | 3.97 | 42 | 798 | 1228 | 986 | 1037 | 992 | 857 | 402 | 27 | 3 | 11 | 2 | 1 | 159 | 0 | 34 | 1 | 0 | 3 | 0 | 0 | 15 | 74 | 100 | 0 | 0 | 0 | 0
39 | 335 | 455 | 4.02 | 636 | 855 | 3.97 | 42 | 815 | 1227 | 989 | 1022 | 986 | 858 | 309 | 27 | 3 | 11 | 2 | 1 | 159 | 0 | 34 | 1 | 0 | 3 | 0 | 0 | 15 | 74 | 100 | 0 | 0 | 0 | 0
42 | 340 | 465 | 4.02 | 631 | 854 | 3.97 | 42 | 816 | 1225 | 978 | 1017 | 980 | 854 | 304 | 27 | 3 | 11 | 2 | 1 | 159 | 0 | 34 | 1 | 0 | 3 | 0 | 0 | 15 | 74 | 100 | 0 | 0 | 0 | 0
36 | 365 | 470 | 3.02 | 632 | 853 | 2.98 | 40 | 955 | 1229 | 1009 | 1039 | 998 | 851 | 233 | 27 | 3 | 11 | 2 | 1 | 159 | 0 | 34 | 1 | 0 | 3 | 0 | 0 | 15 | 74 | 100 | 0 | 0 | 0 | 0
32 | 385 | 525 | 2.94 | 617 | 855 | 2.9 | 40 | 942 | 1212 | 977 | 1037 | 975 | 850 | 201 | 42 | 2 | 5 | 2 | 1 | 158 | 17 | 90 | 0 | 2 | 2 | 30 | 0 | 15 | 19 | 60 | 17 | 0 | 0 | 0
30 | 375 | 515 | 2.94 | 619 | 853 | 2.9 | 40 | 951 | 1211 | 976 | 1035 | 972 | 849 | 204 | 42 | 2 | 5 | 2 | 1 | 158 | 17 | 90 | 0 | 2 | 2 | 30 | 0 | 15 | 19 | 60 | 17 | 0 | 0 | 0
33 | 370 | 515 | 2.94 | 614 | 854 | 2.9 | 40 | 966 | 1213 | 975 | 1039 | 975 | 840 | 201 | 42 | 2 | 5 | 2 | 1 | 158 | 17 | 90 | 0 | 2 | 2 | 30 | 0 | 15 | 19 | 60 | 17 | 0 | 0 | 0
32 | 375 | 515 | 2.94 | 620 | 852 | 2.9 | 40 | 966 | 1215 | 958 | 1023 | 957 | 852 | 201 | 42 | 2 | 5 | 2 | 1 | 158 | 17 | 90 | 0 | 2 | 2 | 30 | 0 | 15 | 19 | 60 | 17 | 0 | 0 | 0
32 | 375 | 510 | 2.94 | 620 | 852 | 2.9 | 40 | 951 | 1220 | 965 | 1025 | 962 | 857 | 199 | 42 | 2 | 5 | 2 | 1 | 158 | 17 | 90 | 0 | 2 | 2 | 30 | 0 | 15 | 19 | 60 | 17 | 0 | 0 | 0
32 | 375 | 520 | 2.94 | 615 | 854 | 2.9 | 41 | 952 | 1241 | 982 | 1035 | 971 | 842 | 199 | 42 | 2 | 5 | 2 | 1 | 158 | 17 | 90 | 0 | 2 | 2 | 30 | 0 | 15 | 19 | 60 | 17 | 0 | 0 | 0
31 | 365 | 505 | 2.94 | 650 | 873 | 2.9 | 40 | 948 | 1231 | 1001 | 1055 | 996 | 872 | 189 | 42 | 2 | 5 | 2 | 1 | 158 | 17 | 90 | 0 | 2 | 2 | 30 | 0 | 15 | 19 | 60 | 17 | 0 | 0 | 0
30 | 375 | 500 | 2.94 | 651 | 873 | 2.9 | 40 | 957 | 1227 | 1019 | 1057 | 989 | 868 | 205 | 42 | 2 | 5 | 2 | 1 | 158 | 17 | 90 | 0 | 2 | 2 | 30 | 0 | 15 | 19 | 60 | 17 | 0 | 0 | 0
29 | 385 | 505 | 2.84 | 620 | 878 | 2.8 | 39 | 987 | 1217 | 976 | 1056 | 989 | 882 | 215 | 39 | 5 | 5 | 2 | 1 | 158 | 13 | 87 | 1 | 0 | 4 | 23 | 0 | 17 | 25 | 60 | 19 | 0 | 0 | 0
32 | 380 | 505 | 2.84 | 621 | 878 | 2.8 | 39 | 996 | 1217 | 976 | 1057 | 987 | 881 | 214 | 39 | 5 | 5 | 2 | 1 | 158 | 13 | 87 | 1 | 0 | 4 | 23 | 0 | 17 | 25 | 60 | 19 | 0 | 0 | 0
29 | 385 | 505 | 2.84 | 621 | 877 | 2.8 | 39 | 983 | 1216 | 978 | 1057 | 963 | 876 | 215 | 39 | 5 | 5 | 2 | 1 | 158 | 13 | 87 | 1 | 0 | 4 | 23 | 0 | 17 | 25 | 60 | 19 | 0 | 0 | 0
29 | 375 | 500 | 2.84 | 621 | 878 | 2.8 | 39 | 987 | 1217 | 969 | 1056 | 992 | 881 | 216 | 39 | 5 | 5 | 2 | 1 | 158 | 13 | 87 | 1 | 0 | 4 | 23 | 0 | 17 | 25 | 60 | 19 | 0 | 0 | 0
33 | 380 | 500 | 2.84 | 620 | 879 | 2.8 | 39 | 984 | 1212 | 973 | 1060 | 989 | 883 | 218 | 39 | 5 | 5 | 2 | 1 | 158 | 13 | 87 | 1 | 0 | 4 | 23 | 0 | 17 | 25 | 60 | 19 | 0 | 0 | 0
34 | 375 | 500 | 2.84 | 621 | 879 | 2.8 | 39 | 985 | 1219 | 977 | 1064 | 994 | 886 | 201 | 39 | 5 | 5 | 2 | 1 | 158 | 13 | 87 | 1 | 0 | 4 | 23 | 0 | 17 | 25 | 60 | 19 | 0 | 0 | 0
30 | 385 | 500 | 2.84 | 620 | 878 | 2.8 | 39 | 997 | 1221 | 968 | 1059 | 990 | 885 | 201 | 39 | 5 | 5 | 2 | 1 | 158 | 13 | 87 | 1 | 0 | 4 | 23 | 0 | 17 | 25 | 60 | 19 | 0 | 0 | 0
31 | 380 | 500 | 2.84 | 620 | 877 | 2.8 | 39 | 986 | 1218 | 976 | 1059 | 979 | 881 | 201 | 39 | 5 | 5 | 2 | 1 | 158 | 13 | 87 | 1 | 0 | 4 | 23 | 0 | 17 | 25 | 60 | 19 | 0 | 0 | 0
32 | 375 | 500 | 2.84 | 620 | 875 | 2.8 | 39 | 977 | 1222 | 976 | 1059 | 940 | 874 | 200 | 39 | 5 | 5 | 2 | 1 | 158 | 13 | 87 | 1 | 0 | 4 | 23 | 0 | 17 | 25 | 60 | 19 | 0 | 0 | 0
31 | 350 | 490 | 2.84 | 620 | 876 | 2.8 | 39 | 982 | 1221 | 962 | 1055 | 967 | 878 | 201 | 39 | 5 | 5 | 2 | 1 | 158 | 13 | 87 | 1 | 0 | 4 | 23 | 0 | 17 | 25 | 60 | 19 | 0 | 0 | 0
30 | 375 | 505 | 2.84 | 620 | 871 | 2.8 | 39 | 982 | 1231 | 1004 | 1073 | 1009 | 854 | 199 | 40 | 3 | 15 | 2 | 1 | 158 | 20 | 87 | 1 | 0 | 2 | 30 | 0 | 15 | 18 | 50 | 19 | 0 | 0 | 0
36 | 345 | 465 | 2.94 | 652 | 871 | 2.9 | 40 | 944 | 1223 | 1020 | 1079 | 1032 | 854 | 200 | 40 | 3 | 15 | 2 | 1 | 158 | 20 | 87 | 1 | 0 | 2 | 30 | 0 | 15 | 18 | 50 | 19 | 0 | 0 | 0
38 | 335 | 455 | 2.94 | 652 | 871 | 2.9 | 40 | 951 | 1221 | 995 | 1072 | 1024 | 854 | 199 | 40 | 3 | 15 | 2 | 1 | 158 | 20 | 87 | 1 | 0 | 2 | 30 | 0 | 15 | 18 | 50 | 19 | 0 | 0 | 0
31 | 370 | 505 | 2.84 | 620 | 873 | 2.8 | 39 | 986 | 1228 | 1010 | 1074 | 1026 | 858 | 203 | 40 | 3 | 15 | 2 | 1 | 158 | 20 | 87 | 1 | 0 | 2 | 30 | 0 | 15 | 18 | 50 | 19 | 0 | 0 | 0
32 | 365 | 500 | 2.84 | 620 | 870 | 2.8 | 39 | 972 | 1220 | 1008 | 1075 | 1026 | 851 | 204 | 40 | 3 | 15 | 2 | 1 | 158 | 20 | 87 | 1 | 0 | 2 | 30 | 0 | 15 | 18 | 50 | 19 | 0 | 0 | 0
35 | 375 | 500 | 2.84 | 620 | 872 | 2.8 | 40 | 977 | 1221 | 975 | 1063 | 1009 | 859 | 204 | 40 | 3 | 15 | 2 | 1 | 158 | 20 | 87 | 1 | 0 | 2 | 30 | 0 | 15 | 18 | 50 | 19 | 0 | 0 | 0
32 | 375 | 505 | 2.84 | 620 | 872 | 2.8 | 39 | 977 | 1222 | 979 | 1071 | 1023 | 856 | 199 | 40 | 3 | 15 | 2 | 1 | 158 | 20 | 87 | 1 | 0 | 2 | 30 | 0 | 15 | 18 | 50 | 19 | 0 | 0 | 0
33 | 380 | 510 | 2.84 | 620 | 871 | 2.8 | 39 | 997 | 1217 | 1003 | 1074 | 1014 | 855 | 199 | 40 | 3 | 15 | 2 | 1 | 158 | 20 | 87 | 1 | 0 | 2 | 30 | 0 | 15 | 18 | 50 | 19 | 0 | 0 | 0
29 | 375 | 505 | 2.84 | 620 | 871 | 2.8 | 39 | 983 | 1216 | 1010 | 1076 | 1029 | 853 | 199 | 40 | 3 | 15 | 2 | 1 | 158 | 20 | 87 | 1 | 0 | 2 | 30 | 0 | 15 | 18 | 50 | 19 | 0 | 0 | 0
31 | 375 | 505 | 2.84 | 620 | 872 | 2.8 | 39 | 997 | 1222 | 1005 | 1072 | 1021 | 859 | 204 | 40 | 3 | 15 | 2 | 1 | 158 | 20 | 87 | 1 | 0 | 2 | 30 | 0 | 15 | 18 | 50 | 19 | 0 | 0 | 0
35 | 335 | 445 | 2.62 | 660 | 855 | 2.58 | 39 | 984 | 1220 | 989 | 1039 | 996 | 848 | 219 | 99 | 6 | 13 | 2 | 2 | 158 | 0 | 50 | 0 | 1 | 3 | 0 | 0 | 14 | 4 | 100 | 1 | 0 | 0 | 0
38 | 300 | 440 | 2.02 | 650 | 847 | 1.99 | 39 | 1060 | 1226 | 1011 | 1064 | 1017 | 814 | 393 | 36 | 1 | 0 | 1 | 2 | 158 | 0 | 36 | 0 | 1 | 2 | 0 | 0 | 18 | 82 | 53 | 1 | 0 | 1 | 0
38 | 290 | 430 | 2.02 | 649 | 848 | 1.99 | 40 | 1052 | 1223 | 1011 | 1069 | 1016 | 813 | 398 | 36 | 1 | 0 | 1 | 2 | 158 | 0 | 36 | 0 | 1 | 2 | 0 | 0 | 18 | 82 | 53 | 1 | 0 | 1 | 0
37 | 290 | 430 | 2.02 | 650 | 850 | 1.99 | 39 | 1061 | 1225 | 1010 | 1064 | 1016 | 811 | 393 | 36 | 1 | 0 | 1 | 2 | 158 | 0 | 36 | 0 | 1 | 2 | 0 | 0 | 18 | 82 | 53 | 1 | 0 | 1 | 0
40 | 290 | 430 | 2.02 | 650 | 850 | 1.99 | 39 | 1061 | 1223 | 1014 | 1069 | 1017 | 812 | 398 | 36 | 1 | 0 | 1 | 2 | 158 | 0 | 36 | 0 | 1 | 2 | 0 | 0 | 18 | 82 | 53 | 1 | 0 | 1 | 0
34 | 290 | 430 | 2.02 | 650 | 849 | 1.99 | 39 | 1061 | 1225 | 1006 | 1060 | 1013 | 813 | 394 | 36 | 1 | 0 | 1 | 2 | 158 | 0 | 36 | 0 | 1 | 2 | 0 | 0 | 18 | 82 | 53 | 1 | 0 | 1 | 0
37 | 300 | 435 | 2.02 | 650 | 850 | 1.99 | 39 | 1056 | 1222 | 1016 | 1069 | 1019 | 813 | 399 | 36 | 1 | 0 | 1 | 2 | 158 | 0 | 36 | 0 | 1 | 2 | 0 | 0 | 18 | 82 | 53 | 1 | 0 | 1 | 0
40 | 290 | 430 | 2.02 | 650 | 848 | 1.99 | 39 | 1047 | 1222 | 1016 | 1070 | 1018 | 815 | 399 | 36 | 1 | 0 | 1 | 2 | 158 | 0 | 36 | 0 | 1 | 2 | 0 | 0 | 18 | 82 | 53 | 1 | 0 | 1 | 0
42 | 290 | 430 | 2.02 | 650 | 849 | 1.99 | 40 | 1044 | 1224 | 1002 | 1059 | 1012 | 811 | 395 | 36 | 1 | 0 | 1 | 2 | 158 | 0 | 36 | 0 | 1 | 2 | 0 | 0 | 18 | 82 | 53 | 1 | 0 | 1 | 0
39 | 370 | 480 | 2.92 | 630 | 854 | 2.88 | 40 | 946 | 1224 | 973 | 1039 | 965 | 875 | 186 | 29 | 4 | 9 | 2 | 2 | 158 | 0 | 36 | 1 | 0 | 3 | 0 | 0 | 20 | 71 | 120 | 0 | 0 | 0 | 0
37 | 385 | 490 | 2.92 | 630 | 859 | 2.88 | 40 | 957 | 1211 | 979 | 1035 | 981 | 881 | 215 | 29 | 4 | 9 | 2 | 2 | 158 | 0 | 36 | 1 | 0 | 3 | 0 | 0 | 20 | 71 | 120 | 0 | 0 | 0 | 0
33 | 360 | 480 | 2.92 | 630 | 857 | 2.88 | 40 | 946 | 1225 | 975 | 1043 | 968 | 874 | 201 | 29 | 4 | 9 | 2 | 2 | 158 | 0 | 36 | 1 | 0 | 3 | 0 | 0 | 20 | 71 | 120 | 0 | 0 | 0 | 0
40 | 360 | 475 | 3.02 | 633 | 855 | 2.98 | 40 | 956 | 1212 | 989 | 1037 | 954 | 840 | 180 | 44 | 0 | 15 | 2 | 2 | 158 | 0 | 35 | 0 | 1 | 3 | 0 | 0 | 20 | 73 | 130 | 2 | 0 | 0 | 0
36 | 355 | 480 | 2.77 | 630 | 854 | 2.73 | 40 | 950 | 1232 | 995 | 1046 | 995 | 868 | 198 | 44 | 0 | 15 | 2 | 2 | 158 | 0 | 35 | 0 | 1 | 3 | 0 | 0 | 20 | 73 | 130 | 2 | 0 | 0 | 0
38 | 320 | 470 | 4.4 | 612 | 852 | 4.34 | 43 | 757 | 1211 | 976 | 1019 | 981 | 849 | 181 | 44 | 0 | 15 | 2 | 2 | 158 | 0 | 35 | 0 | 1 | 3 | 0 | 0 | 20 | 73 | 130 | 2 | 0 | 0 | 0
37 | 360 | 475 | 2.92 | 630 | 854 | 2.88 | 40 | 954 | 1218 | 975 | 1041 | 973 | 877 | 180 | 34 | 3 | 7 | 2 | 1 | 158 | 0 | 35 | 1 | 0 | 3 | 0 | 0 | 14 | 69 | 120 | 0 | 0 | 0 | 0
39 | 335 | 470 | 2.92 | 630 | 857 | 2.88 | 40 | 951 | 1219 | 995 | 1050 | 980 | 885 | 180 | 34 | 3 | 7 | 2 | 1 | 158 | 0 | 35 | 1 | 0 | 3 | 0 | 0 | 14 | 69 | 120 | 0 | 0 | 0 | 0
40 | 350 | 465 | 3.03 | 632 | 854 | 2.99 | 40 | 953 | 1219 | 1010 | 1068 | 985 | 854 | 193 | 26 | 3 | 18 | 2 | 2 | 158 | 0 | 35 | 0 | 0 | 3 | 0 | 0 | 18 | 66 | 100 | 1 | 0 | 0 | 0
33 | 365 | 500 | 2.94 | 620 | 855 | 2.9 | 40 | 952 | 1219 | 979 | 1065 | 1003 | 851 | 203 | 41 | 7 | 13 | 2 | 1 | 157 | 12 | 86 | 0 | 2 | 3 | 32 | 0 | 15 | 33 | 60 | 19 | 0 | 0 | 0
32 | 365 | 505 | 2.94 | 620 | 853 | 2.9 | 40 | 952 | 1216 | 948 | 1051 | 991 | 845 | 202 | 41 | 7 | 13 | 2 | 1 | 157 | 12 | 86 | 0 | 2 | 3 | 32 | 0 | 15 | 33 | 60 | 19 | 0 | 0 | 0
33 | 365 | 505 | 2.94 | 620 | 854 | 2.9 | 40 | 954 | 1216 | 971 | 1064 | 1001 | 851 | 203 | 41 | 7 | 13 | 2 | 1 | 157 | 12 | 86 | 0 | 2 | 3 | 32 | 0 | 15 | 33 | 60 | 19 | 0 | 0 | 0
34 | 375 | 495 | 2.94 | 620 | 854 | 2.9 | 40 | 954 | 1216 | 971 | 1062 | 998 | 850 | 206 | 41 | 7 | 13 | 2 | 1 | 157 | 12 | 86 | 0 | 2 | 3 | 32 | 0 | 15 | 33 | 60 | 19 | 0 | 0 | 0
32 | 360 | 495 | 2.94 | 621 | 854 | 2.9 | 40 | 953 | 1219 | 969 | 1062 | 1002 | 852 | 207 | 41 | 7 | 13 | 2 | 1 | 157 | 12 | 86 | 0 | 2 | 3 | 32 | 0 | 15 | 33 | 60 | 19 | 0 | 0 | 0
33 | 365 | 500 | 2.94 | 621 | 855 | 2.9 | 40 | 966 | 1219 | 978 | 1065 | 1003 | 852 | 209 | 41 | 7 | 13 | 2 | 1 | 157 | 12 | 86 | 0 | 2 | 3 | 32 | 0 | 15 | 33 | 60 | 19 | 0 | 0 | 0
32 | 375 | 500 | 2.94 | 621 | 856 | 2.9 | 40 | 966 | 1219 | 981 | 1068 | 1005 | 854 | 200 | 41 | 7 | 13 | 2 | 1 | 157 | 12 | 86 | 0 | 2 | 3 | 32 | 0 | 15 | 33 | 60 | 19 | 0 | 0 | 0
35 | 370 | 500 | 2.94 | 621 | 856 | 2.9 | 40 | 956 | 1220 | 982 | 1068 | 1007 | 855 | 201 | 41 | 7 | 13 | 2 | 1 | 157 | 12 | 86 | 0 | 2 | 3 | 32 | 0 | 15 | 33 | 60 | 19 | 0 | 0 | 0
31 | 375 | 500 | 2.94 | 621 | 856 | 2.9 | 40 | 966 | 1219 | 984 | 1068 | 1007 | 856 | 203 | 41 | 7 | 13 | 2 | 1 | 157 | 12 | 86 | 0 | 2 | 3 | 32 | 0 | 15 | 33 | 60 | 19 | 0 | 0 | 0
33 | 375 | 505 | 2.94 | 621 | 856 | 2.9 | 40 | 949 | 1221 | 983 | 1067 | 1007 | 855 | 200 | 41 | 7 | 13 | 2 | 1 | 157 | 12 | 86 | 0 | 2 | 3 | 32 | 0 | 15 | 33 | 60 | 19 | 0 | 0 | 0
32 | 380 | 505 | 2.84 | 620 | 872 | 2.8 | 39 | 997 | 1210 | 995 | 1066 | 998 | 855 | 200 | 36 | 4 | 15 | 2 | 1 | 157 | 12 | 86 | 0 | 0 | 2 | 27 | 0 | 13 | 26 | 60 | 19 | 0 | 0 | 0
35 | 370 | 505 | 2.84 | 620 | 871 | 2.8 | 39 | 980 | 1211 | 996 | 1066 | 997 | 858 | 204 | 36 | 4 | 15 | 2 | 1 | 157 | 12 | 86 | 0 | 0 | 2 | 27 | 0 | 13 | 26 | 60 | 19 | 0 | 0 | 0
31 | 375 | 505 | 2.84 | 620 | 870 | 2.8 | 39 | 983 | 1209 | 990 | 1061 | 993 | 854 | 202 | 36 | 4 | 15 | 2 | 1 | 157 | 12 | 86 | 0 | 0 | 2 | 27 | 0 | 13 | 26 | 60 | 19 | 0 | 0 | 0
30 | 370 | 500 | 2.84 | 620 | 872 | 2.8 | 39 | 974 | 1211 | 993 | 1064 | 995 | 856 | 205 | 36 | 4 | 15 | 2 | 1 | 157 | 12 | 86 | 0 | 0 | 2 | 27 | 0 | 13 | 26 | 60 | 19 | 0 | 0 | 0
32 | 380 | 505 | 2.84 | 620 | 870 | 2.8 | 39 | 992 | 1209 | 992 | 1069 | 998 | 854 | 201 | 36 | 4 | 15 | 2 | 1 | 157 | 12 | 86 | 0 | 0 | 2 | 27 | 0 | 13 | 26 | 60 | 19 | 0 | 0 | 0
34 | 365 | 500 | 2.84 | 620 | 872 | 2.8 | 39 | 980 | 1209 | 993 | 1069 | 1003 | 861 | 205 | 36 | 4 | 15 | 2 | 1 | 157 | 12 | 86 | 0 | 0 | 2 | 27 | 0 | 13 | 26 | 60 | 19 | 0 | 0 | 0
37 | 335 | 480 | 2.94 | 652 | 871 | 2.9 | 40 | 966 | 1224 | 1007 | 1072 | 1021 | 854 | 199 | 36 | 4 | 15 | 2 | 1 | 157 | 12 | 86 | 0 | 0 | 2 | 27 | 0 | 13 | 26 | 60 | 19 | 0 | 0 | 0
33 | 360 | 485 | 2.94 | 625 | 857 | 2.9 | 40 | 946 | 1207 | 978 | 1061 | 956 | 863 | 204 | 42 | 3 | 7 | 2 | 1 | 157 | 16 | 86 | 1 | 0 | 2 | 42 | 0 | 14 | 26 | 60 | 22 | 0 | 0 | 0
37 | 355 | 485 | 2.94 | 623 | 857 | 2.9 | 41 | 954 | 1212 | 978 | 1061 | 961 | 863 | 209 | 42 | 3 | 7 | 2 | 1 | 157 | 16 | 86 | 1 | 0 | 2 | 42 | 0 | 14 | 26 | 60 | 22 | 0 | 0 | 0
33 | 345 | 480 | 2.94 | 625 | 857 | 2.9 | 40 | 966 | 1205 | 978 | 1059 | 960 | 862 | 205 | 42 | 3 | 7 | 2 | 1 | 157 | 16 | 86 | 1 | 0 | 2 | 42 | 0 | 14 | 26 | 60 | 22 | 0 | 0 | 0
34 | 345 | 480 | 2.94 | 624 | 856 | 2.9 | 40 | 946 | 1215 | 968 | 1057 | 946 | 859 | 206 | 42 | 3 | 7 | 2 | 1 | 157 | 16 | 86 | 1 | 0 | 2 | 42 | 0 | 14 | 26 | 60 | 22 | 0 | 0 | 0
33 | 330 | 470 | 2.44 | 651 | 876 | 2.41 | 40 | 1009 | 1221 | 994 | 1036 | 977 | 876 | 218 | 42 | 3 | 7 | 2 | 1 | 157 | 16 | 86 | 1 | 0 | 2 | 42 | 0 | 14 | 26 | 60 | 22 | 0 | 0 | 0
34 | 355 | 490 | 2.84 | 621 | 875 | 2.8 | 39 | 997 | 1218 | 995 | 1067 | 992 | 866 | 201 | 42 | 3 | 7 | 2 | 1 | 157 | 16 | 86 | 1 | 0 | 2 | 42 | 0 | 14 | 26 | 60 | 22 | 0 | 0 | 0
37 | 355 | 490 | 2.84 | 621 | 875 | 2.8 | 39 | 983 | 1224 | 1002 | 1070 | 1001 | 870 | 204 | 42 | 3 | 7 | 2 | 1 | 157 | 16 | 86 | 1 | 0 | 2 | 42 | 0 | 14 | 26 | 60 | 22 | 0 | 0 | 0
37 | 335 | 460 | 2.94 | 652 | 874 | 2.9 | 40 | 950 | 1212 | 994 | 1066 | 983 | 862 | 201 | 42 | 3 | 7 | 2 | 1 | 157 | 16 | 86 | 1 | 0 | 2 | 42 | 0 | 14 | 26 | 60 | 22 | 0 | 0 | 0
37 | 335 | 465 | 2.94 | 653 | 875 | 2.9 | 40 | 954 | 1209 | 989 | 1065 | 995 | 866 | 201 | 42 | 3 | 7 | 2 | 1 | 157 | 16 | 86 | 1 | 0 | 2 | 42 | 0 | 14 | 26 | 60 | 22 | 0 | 0 | 0
32 | 340 | 485 | 2.94 | 624 | 856 | 2.9 | 40 | 951 | 1222 | 1003 | 1073 | 997 | 848 | 205 | 42 | 3 | 7 | 2 | 1 | 157 | 16 | 86 | 1 | 0 | 2 | 42 | 0 | 14 | 26 | 60 | 22 | 0 | 0 | 0
31 | 340 | 485 | 2.84 | 616 | 878 | 2.8 | 39 | 978 | 1222 | 975 | 1059 | 985 | 893 | 210 | 37 | 3 | 5 | 2 | 1 | 157 | 25 | 85 | 1 | 0 | 2 | 38 | 0 | 15 | 27 | 60 | 18 | 0 | 0 | 0
35 | 345 | 480 | 2.84 | 620 | 878 | 2.8 | 40 | 997 | 1220 | 977 | 1057 | 977 | 887 | 215 | 37 | 3 | 5 | 2 | 1 | 157 | 25 | 85 | 1 | 0 | 2 | 38 | 0 | 15 | 27 | 60 | 18 | 0 | 0 | 0
31 | 340 | 490 | 2.84 | 619 | 879 | 2.8 | 39 | 996 | 1213 | 975 | 1057 | 981 | 894 | 223 | 37 | 3 | 5 | 2 | 1 | 157 | 25 | 85 | 1 | 0 | 2 | 38 | 0 | 15 | 27 | 60 | 18 | 0 | 0 | 0
31 | 340 | 485 | 2.84 | 620 | 878 | 2.8 | 40 | 983 | 1215 | 970 | 1056 | 983 | 890 | 231 | 37 | 3 | 5 | 2 | 1 | 157 | 25 | 85 | 1 | 0 | 2 | 38 | 0 | 15 | 27 | 60 | 18 | 0 | 0 | 0
36 | 320 | 455 | 2.94 | 650 | 875 | 2.9 | 40 | 953 | 1210 | 983 | 1066 | 957 | 878 | 208 | 37 | 3 | 5 | 2 | 1 | 157 | 25 | 85 | 1 | 0 | 2 | 38 | 0 | 15 | 27 | 60 | 18 | 0 | 0 | 0
33 | 325 | 460 | 2.94 | 650 | 874 | 2.9 | 40 | 966 | 1215 | 981 | 1064 | 963 | 877 | 209 | 37 | 3 | 5 | 2 | 1 | 157 | 25 | 85 | 1 | 0 | 2 | 38 | 0 | 15 | 27 | 60 | 18 | 0 | 0 | 0
36 | 335 | 480 | 2.84 | 621 | 875 | 2.8 | 39 | 989 | 1235 | 1002 | 1075 | 997 | 870 | 204 | 37 | 3 | 5 | 2 | 1 | 157 | 25 | 85 | 1 | 0 | 2 | 38 | 0 | 15 | 27 | 60 | 18 | 0 | 0 | 0
33 | 340 | 480 | 2.84 | 621 | 876 | 2.8 | 39 | 985 | 1231 | 1009 | 1077 | 997 | 873 | 203 | 37 | 3 | 5 | 2 | 1 | 157 | 25 | 85 | 1 | 0 | 2 | 38 | 0 | 15 | 27 | 60 | 18 | 0 | 0 | 0
38 | 335 | 480 | 2.84 | 620 | 872 | 2.8 | 39 | 982 | 1222 | 988 | 1068 | 977 | 848 | 233 | 37 | 3 | 5 | 2 | 1 | 157 | 25 | 85 | 1 | 0 | 2 | 38 | 0 | 15 | 27 | 60 | 18 | 0 | 0 | 0
38 | 325 | 475 | 2.84 | 620 | 873 | 2.8 | 40 | 985 | 1222 | 997 | 1071 | 979 | 856 | 220 | 37 | 3 | 5 | 2 | 1 | 157 | 25 | 85 | 1 | 0 | 2 | 38 | 0 | 15 | 27 | 60 | 18 | 0 | 0 | 0
33 | 330 | 480 | 2.84 | 621 | 873 | 2.8 | 39 | 982 | 1224 | 986 | 1063 | 968 | 852 | 226 | 37 | 3 | 5 | 2 | 1 | 157 | 25 | 85 | 1 | 0 | 2 | 38 | 0 | 15 | 27 | 60 | 18 | 0 | 0 | 0
36 | 320 | 445 | 3.53 | 651 | 851 | 3.48 | 43 | 841 | 1228 | 968 | 1018 | 996 | 865 | 167 | 35 | 1 | 15 | 2 | 4 | 157 | 0 | 54 | 0 | 5 | 4 | 0 | 0 | 17 | 7 | 130 | 1 | 0 | 0 | 0
38 | 285 | 435 | 4.4 | 661 | 856 | 4.34 | 43 | 754 | 1224 | 987 | 1032 | 1009 | 865 | 211 | 35 | 1 | 15 | 2 | 4 | 157 | 0 | 54 | 0 | 5 | 4 | 0 | 0 | 17 | 7 | 130 | 1 | 0 | 0 | 0
40 | 280 | 420 | 4.4 | 660 | 857 | 4.34 | 43 | 757 | 1227 | 990 | 1040 | 1012 | 868 | 210 | 35 | 1 | 15 | 2 | 4 | 157 | 0 | 54 | 0 | 5 | 4 | 0 | 0 | 17 | 7 | 130 | 1 | 0 | 0 | 0
38 | 305 | 465 | 4.4 | 658 | 852 | 4.34 | 43 | 769 | 1241 | 1010 | 1043 | 1018 | 856 | 239 | 35 | 1 | 15 | 2 | 4 | 157 | 0 | 54 | 0 | 5 | 4 | 0 | 0 | 17 | 7 | 130 | 1 | 0 | 0 | 0
39 | 305 | 440 | 4.4 | 655 | 852 | 4.34 | 43 | 769 | 1241 | 1005 | 1039 | 1008 | 853 | 240 | 35 | 1 | 15 | 2 | 4 | 157 | 0 | 54 | 0 | 5 | 4 | 0 | 0 | 17 | 7 | 130 | 1 | 0 | 0 | 0
41 | 300 | 430 | 4.4 | 659 | 854 | 4.34 | 43 | 752 | 1241 | 1015 | 1046 | 1020 | 860 | 241 | 35 | 1 | 15 | 2 | 4 | 157 | 0 | 54 | 0 | 5 | 4 | 0 | 0 | 17 | 7 | 130 | 1 | 0 | 0 | 0
37 | 360 | 475 | 2.03 | 629 | 854 | 2 | 39 | 1061 | 1229 | 1013 | 1089 | 997 | 861 | 293 | 28 | 4 | 17 | 2 | 1 | 157 | 0 | 39 | 0 | 0 | 2 | 0 | 0 | 20 | 66 | 90 | 1 | 0 | 0 | 0
38 | 355 | 465 | 2.91 | 629 | 856 | 2.87 | 44 | 959 | 1220 | 1023 | 1057 | 997 | 881 | 360 | 31 | 4 | 18 | 2 | 3 | 157 | 0 | 36 | 0 | 1 | 3 | 0 | 0 | 11 | 75 | 80 | 1 | 0 | 0 | 0
36 | 375 | 470 | 2.91 | 625 | 853 | 2.87 | 43 | 964 | 1208 | 1015 | 1050 | 986 | 860 | 258 | 31 | 4 | 18 | 2 | 3 | 157 | 0 | 36 | 0 | 1 | 3 | 0 | 0 | 11 | 75 | 80 | 1 | 0 | 0 | 0
38 | 350 | 460 | 3.01 | 627 | 848 | 2.97 | 43 | 956 | 1225 | 1010 | 1056 | 992 | 868 | 495 | 31 | 4 | 18 | 2 | 3 | 157 | 0 | 36 | 0 | 1 | 3 | 0 | 0 | 11 | 75 | 80 | 1 | 0 | 0 | 0
37 | 345 | 475 | 3.02 | 630 | 855 | 2.98 | 40 | 941 | 1220 | 992 | 1028 | 979 | 853 | 182 | 32 | 0 | 16 | 2 | 2 | 157 | 0 | 36 | 0 | 3 | 3 | 0 | 0 | 17 | 74 | 150 | 3 | 0 | 0 | 0
35 | 365 | 470 | 2.02 | 629 | 849 | 1.99 | 39 | 1048 | 1258 | 1000 | 1078 | 1022 | 843 | 217 | 32 | 0 | 16 | 2 | 2 | 157 | 0 | 36 | 0 | 3 | 3 | 0 | 0 | 17 | 74 | 150 | 3 | 0 | 0 | 0
36 | 350 | 475 | 2.02 | 630 | 847 | 1.99 | 39 | 1049 | 1257 | 1018 | 1085 | 1003 | 825 | 217 | 32 | 0 | 16 | 2 | 2 | 157 | 0 | 36 | 0 | 3 | 3 | 0 | 0 | 17 | 74 | 150 | 3 | 0 | 0 | 0
39 | 340 | 475 | 2.02 | 624 | 848 | 1.99 | 39 | 1061 | 1250 | 1000 | 1070 | 946 | 834 | 217 | 32 | 0 | 16 | 2 | 2 | 157 | 0 | 36 | 0 | 3 | 3 | 0 | 0 | 17 | 74 | 150 | 3 | 0 | 0 | 0
35 | 375 | 490 | 3.02 | 631 | 854 | 2.98 | 40 | 960 | 1232 | 1002 | 1060 | 982 | 871 | 248 | 36 | 0 | 0 | 2 | 1 | 157 | 0 | 36 | 0 | 0 | 2 | 0 | 0 | 19 | 72 | 140 | 0 | 0 | 0 | 0
36 | 365 | 490 | 3.02 | 631 | 851 | 2.98 | 40 | 951 | 1236 | 1002 | 1057 | 980 | 844 | 250 | 36 | 0 | 0 | 2 | 1 | 157 | 0 | 36 | 0 | 0 | 2 | 0 | 0 | 19 | 72 | 140 | 0 | 0 | 0 | 0
35 | 375 | 495 | 3.02 | 631 | 852 | 2.98 | 40 | 948 | 1240 | 1016 | 1069 | 989 | 847 | 248 | 36 | 0 | 0 | 2 | 1 | 157 | 0 | 36 | 0 | 0 | 2 | 0 | 0 | 19 | 72 | 140 | 0 | 0 | 0 | 0
31 | 390 | 510 | 2.94 | 620 | 857 | 2.9 | 40 | 901 | 1227 | 980 | 1062 | 984 | 866 | 200 | 39 | 2 | 7 | 2 | 1 | 156 | 16 | 87 | 1 | 0 | 2 | 30 | 0 | 15 | 24 | 60 | 20 | 0 | 0 | 0
32 | 410 | 520 | 2.94 | 620 | 855 | 2.9 | 40 | 889 | 1210 | 970 | 1062 | 972 | 852 | 236 | 39 | 2 | 7 | 2 | 1 | 156 | 16 | 87 | 1 | 0 | 2 | 30 | 0 | 15 | 24 | 60 | 20 | 0 | 0 | 0
32 | 400 | 520 | 2.94 | 620 | 855 | 2.9 | 40 | 904 | 1208 | 982 | 1066 | 986 | 854 | 236 | 39 | 2 | 7 | 2 | 1 | 156 | 16 | 87 | 1 | 0 | 2 | 30 | 0 | 15 | 24 | 60 | 20 | 0 | 0 | 0
34 | 400 | 515 | 2.94 | 620 | 854 | 2.9 | 40 | 891 | 1204 | 973 | 1057 | 969 | 848 | 231 | 39 | 2 | 7 | 2 | 1 | 156 | 16 | 87 | 1 | 0 | 2 | 30 | 0 | 15 | 24 | 60 | 20 | 0 | 0 | 0
30 | 400 | 515 | 2.94 | 620 | 854 | 2.9 | 40 | 893 | 1213 | 963 | 1054 | 983 | 855 | 233 | 39 | 2 | 7 | 2 | 1 | 156 | 16 | 87 | 1 | 0 | 2 | 30 | 0 | 15 | 24 | 60 | 20 | 0 | 0 | 0
31 | 385 | 505 | 2.94 | 620 | 854 | 2.9 | 41 | 885 | 1223 | 947 | 1041 | 973 | 859 | 235 | 39 | 2 | 7 | 2 | 1 | 156 | 16 | 87 | 1 | 0 | 2 | 30 | 0 | 15 | 24 | 60 | 20 | 0 | 0 | 0
32 | 350 | 495 | 2.84 | 621 | 870 | 2.8 | 40 | 912 | 1218 | 977 | 1059 | 968 | 868 | 217 | 39 | 2 | 7 | 2 | 1 | 156 | 16 | 87 | 1 | 0 | 2 | 30 | 0 | 15 | 24 | 60 | 20 | 0 | 0 | 0
34 | 360 | 495 | 2.84 | 620 | 870 | 2.8 | 40 | 904 | 1224 | 968 | 1051 | 990 | 876 | 218 | 39 | 2 | 7 | 2 | 1 | 156 | 16 | 87 | 1 | 0 | 2 | 30 | 0 | 15 | 24 | 60 | 20 | 0 | 0 | 0
32 | 360 | 490 | 2.84 | 621 | 869 | 2.8 | 39 | 901 | 1222 | 987 | 1070 | 1010 | 864 | 220 | 39 | 2 | 7 | 2 | 1 | 156 | 16 | 87 | 1 | 0 | 2 | 30 | 0 | 15 | 24 | 60 | 20 | 0 | 0 | 0
32 | 360 | 495 | 2.84 | 621 | 869 | 2.8 | 39 | 908 | 1220 | 975 | 1063 | 1004 | 862 | 232 | 39 | 2 | 7 | 2 | 1 | 156 | 16 | 87 | 1 | 0 | 2 | 30 | 0 | 15 | 24 | 60 | 20 | 0 | 0 | 0
29 | 435 | 540 | 2.84 | 619 | 872 | 2.8 | 39 | 922 | 1217 | 978 | 1051 | 987 | 885 | 214 | 49 | 1 | 0 | 2 | 2 | 156 | 16 | 86 | 0 | 1 | 2 | 0 | 0 | 20 | 32 | 43 | 24 | 2 | 2 | 1
28 | 425 | 545 | 2.84 | 620 | 871 | 2.8 | 39 | 901 | 1215 | 977 | 1049 | 981 | 871 | 212 | 49 | 1 | 0 | 2 | 2 | 156 | 16 | 86 | 0 | 1 | 2 | 0 | 0 | 20 | 32 | 43 | 24 | 2 | 2 | 1
28 | 435 | 550 | 2.84 | 619 | 870 | 2.8 | 39 | 907 | 1215 | 981 | 1055 | 995 | 874 | 213 | 49 | 1 | 0 | 2 | 2 | 156 | 16 | 86 | 0 | 1 | 2 | 0 | 0 | 20 | 32 | 43 | 24 | 2 | 2 | 1
29 | 405 | 535 | 2.84 | 619 | 872 | 2.8 | 39 | 921 | 1213 | 981 | 1055 | 991 | 872 | 213 | 49 | 1 | 0 | 2 | 2 | 156 | 16 | 86 | 0 | 1 | 2 | 0 | 0 | 20 | 32 | 43 | 24 | 2 | 2 | 1
29 | 415 | 540 | 2.84 | 620 | 872 | 2.8 | 39 | 904 | 1213 | 988 | 1061 | 997 | 873 | 212 | 49 | 1 | 0 | 2 | 2 | 156 | 16 | 86 | 0 | 1 | 2 | 0 | 0 | 20 | 32 | 43 | 24 | 2 | 2 | 1
29 | 440 | 550 | 2.94 | 620 | 851 | 2.9 | 40 | 893 | 1211 | 974 | 1053 | 993 | 855 | 213 | 49 | 1 | 0 | 2 | 2 | 156 | 16 | 86 | 0 | 1 | 2 | 0 | 0 | 20 | 32 | 43 | 24 | 2 | 2 | 1
30 | 440 | 545 | 2.94 | 621 | 853 | 2.9 | 40 | 892 | 1213 | 984 | 1058 | 999 | 854 | 212 | 49 | 1 | 0 | 2 | 2 | 156 | 16 | 86 | 0 | 1 | 2 | 0 | 0 | 20 | 32 | 43 | 24 | 2 | 2 | 1
30 | 425 | 540 | 2.94 | 619 | 852 | 2.9 | 40 | 888 | 1214 | 967 | 1045 | 990 | 847 | 210 | 49 | 1 | 0 | 2 | 2 | 156 | 16 | 86 | 0 | 1 | 2 | 0 | 0 | 20 | 32 | 43 | 24 | 2 | 2 | 1
33 | 425 | 540 | 2.94 | 619 | 853 | 2.9 | 40 | 904 | 1212 | 974 | 1053 | 995 | 852 | 200 | 49 | 1 | 0 | 2 | 2 | 156 | 16 | 86 | 0 | 1 | 2 | 0 | 0 | 20 | 32 | 43 | 24 | 2 | 2 | 1
31 | 425 | 530 | 2.94 | 620 | 853 | 2.9 | 40 | 887 | 1216 | 985 | 1060 | 997 | 853 | 205 | 49 | 1 | 0 | 2 | 2 | 156 | 16 | 86 | 0 | 1 | 2 | 0 | 0 | 20 | 32 | 43 | 24 | 2 | 2 | 1
27 | 400 | 530 | 2.84 | 618 | 871 | 2.8 | 39 | 911 | 1224 | 976 | 1057 | 949 | 864 | 200 | 49 | 1 | 0 | 2 | 2 | 156 | 16 | 86 | 0 | 1 | 2 | 0 | 0 | 20 | 32 | 43 | 24 | 2 | 2 | 1
29 | 415 | 540 | 2.84 | 618 | 870 | 2.8 | 39 | 922 | 1229 | 991 | 1065 | 961 | 867 | 201 | 49 | 1 | 0 | 2 | 2 | 156 | 16 | 86 | 0 | 1 | 2 | 0 | 0 | 20 | 32 | 43 | 24 | 2 | 2 | 1
34 | 380 | 500 | 2.94 | 630 | 852 | 2.9 | 41 | 904 | 1216 | 989 | 1062 | 1011 | 853 | 213 | 38 | 3 | 11 | 1 | 1 | 156 | 21 | 85 | 0 | 2 | 2 | 28 | 0 | 15 | 26 | 60 | 19 | 0 | 0 | 0
35 | 375 | 500 | 2.94 | 630 | 852 | 2.9 | 40 | 904 | 1220 | 990 | 1062 | 1008 | 850 | 214 | 38 | 3 | 11 | 1 | 1 | 156 | 21 | 85 | 0 | 2 | 2 | 28 | 0 | 15 | 26 | 60 | 19 | 0 | 0 | 0
31 | 370 | 495 | 2.94 | 619 | 853 | 2.9 | 40 | 875 | 1215 | 975 | 1058 | 1000 | 855 | 234 | 38 | 3 | 11 | 1 | 1 | 156 | 21 | 85 | 0 | 2 | 2 | 28 | 0 | 15 | 26 | 60 | 19 | 0 | 0 | 0
34 | 380 | 495 | 2.94 | 620 | 852 | 2.9 | 40 | 858 | 1213 | 971 | 1054 | 998 | 857 | 242 | 38 | 3 | 11 | 1 | 1 | 156 | 21 | 85 | 0 | 2 | 2 | 28 | 0 | 15 | 26 | 60 | 19 | 0 | 0 | 0
34 | 355 | 490 | 2.94 | 623 | 852 | 2.9 | 40 | 864 | 1213 | 987 | 1061 | 1005 | 858 | 236 | 38 | 3 | 11 | 1 | 1 | 156 | 21 | 85 | 0 | 2 | 2 | 28 | 0 | 15 | 26 | 60 | 19 | 0 | 0 | 0
32 | 370 | 500 | 2.94 | 620 | 852 | 2.9 | 40 | 854 | 1213 | 975 | 1055 | 1003 | 853 | 236 | 38 | 3 | 11 | 1 | 1 | 156 | 21 | 85 | 0 | 2 | 2 | 28 | 0 | 15 | 26 | 60 | 19 | 0 | 0 | 0
34 | 375 | 495 | 2.94 | 620 | 853 | 2.9 | 40 | 862 | 1213 | 988 | 1068 | 1009 | 860 | 236 | 38 | 3 | 11 | 1 | 1 | 156 | 21 | 85 | 0 | 2 | 2 | 28 | 0 | 15 | 26 | 60 | 19 | 0 | 0 | 0
36 | 355 | 485 | 2.94 | 622 | 853 | 2.9 | 40 | 874 | 1212 | 978 | 1059 | 1006 | 854 | 237 | 38 | 3 | 11 | 1 | 1 | 156 | 21 | 85 | 0 | 2 | 2 | 28 | 0 | 15 | 26 | 60 | 19 | 0 | 0 | 0
32 | 360 | 495 | 2.94 | 620 | 853 | 2.9 | 40 | 858 | 1214 | 984 | 1058 | 997 | 852 | 230 | 38 | 3 | 11 | 1 | 1 | 156 | 21 | 85 | 0 | 2 | 2 | 28 | 0 | 15 | 26 | 60 | 19 | 0 | 0 | 0
34 | 350 | 485 | 2.94 | 624 | 852 | 2.9 | 40 | 889 | 1212 | 977 | 1059 | 999 | 850 | 213 | 47 | 1 | 0 | 1 | 2 | 156 | 18 | 83 | 0 | 2 | 2 | 0 | 0 | 18 | 26 | 44 | 18 | 2 | 2 | 1
35 | 335 | 475 | 2.94 | 625 | 850 | 2.9 | 40 | 888 | 1214 | 977 | 1058 | 999 | 847 | 211 | 47 | 1 | 0 | 1 | 2 | 156 | 18 | 83 | 0 | 2 | 2 | 0 | 0 | 18 | 26 | 44 | 18 | 2 | 2 | 1
34 | 360 | 495 | 2.94 | 622 | 851 | 2.9 | 40 | 900 | 1214 | 978 | 1056 | 997 | 845 | 209 | 47 | 1 | 0 | 1 | 2 | 156 | 18 | 83 | 0 | 2 | 2 | 0 | 0 | 18 | 26 | 44 | 18 | 2 | 2 | 1
34 | 340 | 480 | 2.94 | 619 | 852 | 2.9 | 40 | 893 | 1214 | 975 | 1051 | 992 | 847 | 207 | 47 | 1 | 0 | 1 | 2 | 156 | 18 | 83 | 0 | 2 | 2 | 0 | 0 | 18 | 26 | 44 | 18 | 2 | 2 | 1
34 | 335 | 480 | 2.94 | 620 | 853 | 2.9 | 40 | 893 | 1214 | 977 | 1057 | 998 | 851 | 207 | 47 | 1 | 0 | 1 | 2 | 156 | 18 | 83 | 0 | 2 | 2 | 0 | 0 | 18 | 26 | 44 | 18 | 2 | 2 | 1
37 | 335 | 480 | 2.94 | 619 | 851 | 2.9 | 40 | 891 | 1213 | 978 | 1061 | 998 | 850 | 200 | 47 | 1 | 0 | 1 | 2 | 156 | 18 | 83 | 0 | 2 | 2 | 0 | 0 | 18 | 26 | 44 | 18 | 2 | 2 | 1
35 | 335 | 475 | 2.94 | 620 | 851 | 2.9 | 40 | 890 | 1215 | 970 | 1057 | 990 | 847 | 200 | 47 | 1 | 0 | 1 | 2 | 156 | 18 | 83 | 0 | 2 | 2 | 0 | 0 | 18 | 26 | 44 | 18 | 2 | 2 | 1
34 | 340 | 490 | 2.84 | 621 | 870 | 2.8 | 39 | 914 | 1216 | 986 | 1060 | 990 | 866 | 205 | 47 | 1 | 0 | 1 | 2 | 156 | 18 | 83 | 0 | 2 | 2 | 0 | 0 | 18 | 26 | 44 | 18 | 2 | 2 | 1
33 | 335 | 485 | 2.84 | 619 | 871 | 2.8 | 39 | 922 | 1215 | 979 | 1058 | 959 | 869 | 201 | 47 | 1 | 0 | 1 | 2 | 156 | 18 | 83 | 0 | 2 | 2 | 0 | 0 | 18 | 26 | 44 | 18 | 2 | 2 | 1
35 | 365 | 505 | 2.84 | 620 | 871 | 2.8 | 39 | 909 | 1217 | 984 | 1056 | 954 | 864 | 201 | 47 | 1 | 0 | 1 | 2 | 156 | 18 | 83 | 0 | 2 | 2 | 0 | 0 | 18 | 26 | 44 | 18 | 2 | 2 | 1
33 | 340 | 485 | 2.84 | 620 | 872 | 2.8 | 39 | 903 | 1220 | 982 | 1061 | 982 | 871 | 201 | 47 | 1 | 0 | 1 | 2 | 156 | 18 | 83 | 0 | 2 | 2 | 0 | 0 | 18 | 26 | 44 | 18 | 2 | 2 | 1
32 | 330 | 480 | 2.84 | 620 | 871 | 2.8 | 39 | 922 | 1224 | 982 | 1055 | 972 | 871 | 201 | 47 | 1 | 0 | 1 | 2 | 156 | 18 | 83 | 0 | 2 | 2 | 0 | 0 | 18 | 26 | 44 | 18 | 2 | 2 | 1
33 | 395 | 490 | 2.97 | 631 | 855 | 2.93 | 40 | 966 | 1222 | 1009 | 1051 | 1017 | 862 | 260 | 34 | 3 | 17 | 2 | 1 | 156 | 0 | 69 | 1 | 0 | 3 | 28 | 0 | 18 | 15 | 70 | 1 | 0 | 0 | 0
39 | 360 | 470 | 3.02 | 631 | 850 | 2.98 | 40 | 952 | 1216 | 998 | 1034 | 994 | 839 | 203 | 37 | 4 | 10 | 2 | 1 | 156 | 0 | 38 | 1 | 0 | 3 | 0 | 0 | 17 | 70 | 150 | 1 | 0 | 0 | 0
40 | 320 | 465 | 4.4 | 618 | 852 | 4.34 | 43 | 760 | 1231 | 995 | 1047 | 958 | 844 | 179 | 35 | 4 | 11 | 2 | 1 | 156 | 0 | 37 | 1 | 0 | 4 | 0 | 0 | 13 | 66 | 60 | 0 | 0 | 0 | 0
42 | 320 | 465 | 4.4 | 614 | 853 | 4.34 | 43 | 769 | 1230 | 1000 | 1047 | 959 | 845 | 180 | 35 | 4 | 11 | 2 | 1 | 156 | 0 | 37 | 1 | 0 | 4 | 0 | 0 | 13 | 66 | 60 | 0 | 0 | 0 | 0
37 | 315 | 465 | 4.4 | 609 | 853 | 4.34 | 43 | 768 | 1218 | 1004 | 1036 | 996 | 856 | 181 | 35 | 4 | 11 | 2 | 1 | 156 | 0 | 37 | 1 | 0 | 4 | 0 | 0 | 13 | 66 | 60 | 0 | 0 | 0 | 0
41 | 305 | 455 | 4.37 | 611 | 854 | 4.31 | 44 | 758 | 1209 | 973 | 1031 | 977 | 851 | 215 | 39 | 1 | 0 | 2 | 2 | 156 | 0 | 35 | 0 | 1 | 2 | 0 | 0 | 25 | 66 | 71 | 1 | 3 | 1 | 1
36 | 300 | 445 | 4.02 | 633 | 854 | 3.97 | 42 | 815 | 1219 | 986 | 1033 | 988 | 848 | 214 | 39 | 1 | 0 | 2 | 2 | 156 | 0 | 35 | 0 | 1 | 2 | 0 | 0 | 25 | 66 | 71 | 1 | 3 | 1 | 1
39 | 340 | 465 | 2.51 | 630 | 854 | 2.47 | 41 | 1017 | 1249 | 1041 | 1087 | 995 | 860 | 208 | 34 | 4 | 0 | 2 | 2 | 156 | 0 | 35 | 1 | 0 | 3 | 0 | 0 | 15 | 63 | 120 | 5 | 0 | 0 | 0
38 | 350 | 455 | 2.76 | 633 | 856 | 2.72 | 41 | 985 | 1221 | 1034 | 1078 | 990 | 869 | 334 | 34 | 4 | 0 | 2 | 2 | 156 | 0 | 35 | 1 | 0 | 3 | 0 | 0 | 15 | 63 | 120 | 5 | 0 | 0 | 0
38 | 355 | 460 | 2.76 | 631 | 853 | 2.72 | 42 | 987 | 1226 | 1014 | 1066 | 985 | 862 | 346 | 34 | 4 | 0 | 2 | 2 | 156 | 0 | 35 | 1 | 0 | 3 | 0 | 0 | 15 | 63 | 120 | 5 | 0 | 0 | 0
37 | 355 | 460 | 2.51 | 631 | 853 | 2.47 | 41 | 1017 | 1229 | 1038 | 1082 | 975 | 857 | 290 | 34 | 4 | 0 | 2 | 2 | 156 | 0 | 35 | 1 | 0 | 3 | 0 | 0 | 15 | 63 | 120 | 5 | 0 | 0 | 0
40 | 370 | 465 | 2.51 | 626 | 852 | 2.47 | 41 | 1015 | 1242 | 1034 | 1080 | 987 | 852 | 328 | 34 | 4 | 0 | 2 | 2 | 156 | 0 | 35 | 1 | 0 | 3 | 0 | 0 | 15 | 63 | 120 | 5 | 0 | 0 | 0
37 | 355 | 465 | 2.51 | 627 | 852 | 2.47 | 41 | 1014 | 1231 | 1035 | 1080 | 988 | 852 | 289 | 34 | 4 | 0 | 2 | 2 | 156 | 0 | 35 | 1 | 0 | 3 | 0 | 0 | 15 | 63 | 120 | 5 | 0 | 0 | 0
31 | 410 | 520 | 2.84 | 620 | 877 | 2.8 | 40 | 997 | 1227 | 984 | 1065 | 972 | 887 | 210 | 31 | 3 | 7 | 2 | 1 | 155 | 15 | 87 | 0 | 1 | 2 | 26 | 0 | 15 | 24 | 60 | 22 | 0 | 0 | 0
34 | 350 | 470 | 2.44 | 650 | 876 | 2.41 | 40 | 1009 | 1222 | 993 | 1048 | 1000 | 887 | 220 | 31 | 3 | 7 | 2 | 1 | 155 | 15 | 87 | 0 | 1 | 2 | 26 | 0 | 15 | 24 | 60 | 22 | 0 | 0 | 0
34 | 360 | 495 | 2.44 | 650 | 877 | 2.41 | 40 | 1027 | 1222 | 993 | 1054 | 995 | 888 | 221 | 31 | 3 | 7 | 2 | 1 | 155 | 15 | 87 | 0 | 1 | 2 | 26 | 0 | 15 | 24 | 60 | 22 | 0 | 0 | 0
30 | 360 | 485 | 2.44 | 650 | 876 | 2.41 | 40 | 1001 | 1223 | 997 | 1054 | 1003 | 890 | 226 | 31 | 3 | 7 | 2 | 1 | 155 | 15 | 87 | 0 | 1 | 2 | 26 | 0 | 15 | 24 | 60 | 22 | 0 | 0 | 0
28 | 370 | 500 | 2.44 | 650 | 874 | 2.41 | 39 | 1003 | 1216 | 989 | 1050 | 986 | 863 | 213 | 31 | 3 | 7 | 2 | 1 | 155 | 15 | 87 | 0 | 1 | 2 | 26 | 0 | 15 | 24 | 60 | 22 | 0 | 0 | 0
36 | 365 | 495 | 2.44 | 650 | 876 | 2.41 | 39 | 1001 | 1214 | 997 | 1059 | 950 | 870 | 207 | 31 | 3 | 7 | 2 | 1 | 155 | 15 | 87 | 0 | 1 | 2 | 26 | 0 | 15 | 24 | 60 | 22 | 0 | 0 | 0
32 | 365 | 490 | 2.44 | 649 | 875 | 2.41 | 39 | 1012 | 1222 | 999 | 1052 | 990 | 875 | 212 | 31 | 3 | 7 | 2 | 1 | 155 | 15 | 87 | 0 | 1 | 2 | 26 | 0 | 15 | 24 | 60 | 22 | 0 | 0 | 0
29 | 380 | 505 | 2.84 | 621 | 875 | 2.8 | 39 | 984 | 1215 | 995 | 1068 | 990 | 865 | 201 | 31 | 3 | 7 | 2 | 1 | 155 | 15 | 87 | 0 | 1 | 2 | 26 | 0 | 15 | 24 | 60 | 22 | 0 | 0 | 0
31 | 390 | 515 | 2.84 | 620 | 875 | 2.8 | 39 | 979 | 1217 | 1001 | 1074 | 997 | 866 | 206 | 31 | 3 | 7 | 2 | 1 | 155 | 15 | 87 | 0 | 1 | 2 | 26 | 0 | 15 | 24 | 60 | 22 | 0 | 0 | 0
30 | 390 | 515 | 2.94 | 622 | 857 | 2.9 | 40 | 966 | 1228 | 995 | 1065 | 987 | 851 | 209 | 31 | 3 | 7 | 2 | 1 | 155 | 15 | 87 | 0 | 1 | 2 | 26 | 0 | 15 | 24 | 60 | 22 | 0 | 0 | 0
36 | 330 | 455 | 2.94 | 653 | 874 | 2.9 | 40 | 955 | 1218 | 987 | 1059 | 969 | 846 | 200 | 37 | 3 | 4 | 2 | 1 | 155 | 20 | 87 | 1 | 0 | 2 | 32 | 0 | 13 | 21 | 50 | 18 | 0 | 0 | 0
36 | 330 | 460 | 2.94 | 654 | 872 | 2.9 | 41 | 966 | 1216 | 981 | 1058 | 982 | 851 | 200 | 37 | 3 | 4 | 2 | 1 | 155 | 20 | 87 | 1 | 0 | 2 | 32 | 0 | 13 | 21 | 50 | 18 | 0 | 0 | 0
34 | 320 | 460 | 2.94 | 653 | 872 | 2.9 | 40 | 960 | 1217 | 1000 | 1067 | 981 | 855 | 201 | 37 | 3 | 4 | 2 | 1 | 155 | 20 | 87 | 1 | 0 | 2 | 32 | 0 | 13 | 21 | 50 | 18 | 0 | 0 | 0
36 | 320 | 455 | 2.94 | 650 | 875 | 2.9 | 40 | 954 | 1216 | 997 | 1062 | 990 | 855 | 214 | 37 | 3 | 4 | 2 | 1 | 155 | 20 | 87 | 1 | 0 | 2 | 32 | 0 | 13 | 21 | 50 | 18 | 0 | 0 | 0
37 | 330 | 465 | 2.94 | 650 | 874 | 2.9 | 40 | 966 | 1214 | 988 | 1062 | 988 | 853 | 218 | 37 | 3 | 4 | 2 | 1 | 155 | 20 | 87 | 1 | 0 | 2 | 32 | 0 | 13 | 21 | 50 | 18 | 0 | 0 | 0
35 | 330 | 465 | 2.94 | 653 | 873 | 2.9 | 40 | 957 | 1222 | 998 | 1063 | 991 | 858 | 209 | 37 | 3 | 4 | 2 | 1 | 155 | 20 | 87 | 1 | 0 | 2 | 32 | 0 | 13 | 21 | 50 | 18 | 0 | 0 | 0
37 | 325 | 470 | 2.94 | 651 | 874 | 2.9 | 40 | 956 | 1218 | 996 | 1065 | 997 | 856 | 214 | 37 | 3 | 4 | 2 | 1 | 155 | 20 | 87 | 1 | 0 | 2 | 32 | 0 | 13 | 21 | 50 | 18 | 0 | 0 | 0
39 | 315 | 460 | 2.44 | 653 | 880 | 2.41 | 39 | 1022 | 1222 | 993 | 1058 | 998 | 873 | 200 | 37 | 3 | 4 | 2 | 1 | 155 | 20 | 87 | 1 | 0 | 2 | 32 | 0 | 13 | 21 | 50 | 18 | 0 | 0 | 0
38 | 315 | 455 | 2.44 | 654 | 877 | 2.41 | 39 | 1017 | 1223 | 1007 | 1068 | 1009 | 867 | 200 | 37 | 3 | 4 | 2 | 1 | 155 | 20 | 87 | 1 | 0 | 2 | 32 | 0 | 13 | 21 | 50 | 18 | 0 | 0 | 0
33 | 325 | 470 | 2.94 | 651 | 875 | 2.9 | 40 | 966 | 1230 | 997 | 1069 | 1012 | 856 | 205 | 37 | 3 | 4 | 2 | 1 | 155 | 20 | 87 | 1 | 0 | 2 | 32 | 0 | 13 | 21 | 50 | 18 | 0 | 0 | 0
34 | 355 | 490 | 2.84 | 621 | 879 | 2.8 | 39 | 981 | 1219 | 972 | 1059 | 991 | 885 | 201 | 34 | 2 | 5 | 2 | 1 | 155 | 16 | 84 | 1 | 0 | 3 | 40 | 0 | 14 | 26 | 60 | 18 | 0 | 0 | 0
37 | 360 | 490 | 2.84 | 620 | 877 | 2.8 | 39 | 996 | 1217 | 972 | 1061 | 993 | 888 | 200 | 34 | 2 | 5 | 2 | 1 | 155 | 16 | 84 | 1 | 0 | 3 | 40 | 0 | 14 | 26 | 60 | 18 | 0 | 0 | 0
33 | 360 | 490 | 2.84 | 620 | 875 | 2.8 | 39 | 982 | 1220 | 980 | 1065 | 995 | 869 | 200 | 34 | 2 | 5 | 2 | 1 | 155 | 16 | 84 | 1 | 0 | 3 | 40 | 0 | 14 | 26 | 60 | 18 | 0 | 0 | 0
35 | 360 | 495 | 2.84 | 620 | 873 | 2.8 | 39 | 997 | 1217 | 969 | 1058 | 992 | 865 | 204 | 34 | 2 | 5 | 2 | 1 | 155 | 16 | 84 | 1 | 0 | 3 | 40 | 0 | 14 | 26 | 60 | 18 | 0 | 0 | 0
33 | 345 | 485 | 2.84 | 620 | 874 | 2.8 | 39 | 997 | 1220 | 973 | 1062 | 991 | 867 | 200 | 34 | 2 | 5 | 2 | 1 | 155 | 16 | 84 | 1 | 0 | 3 | 40 | 0 | 14 | 26 | 60 | 18 | 0 | 0 | 0
36 | 355 | 490 | 2.84 | 620 | 872 | 2.8 | 39 | 979 | 1217 | 981 | 1068 | 978 | 860 | 205 | 34 | 2 | 5 | 2 | 1 | 155 | 16 | 84 | 1 | 0 | 3 | 40 | 0 | 14 | 26 | 60 | 18 | 0 | 0 | 0
31 | 355 | 495 | 2.84 | 619 | 874 | 2.8 | 39 | 978 | 1220 | 974 | 1062 | 991 | 865 | 200 | 34 | 2 | 5 | 2 | 1 | 155 | 16 | 84 | 1 | 0 | 3 | 40 | 0 | 14 | 26 | 60 | 18 | 0 | 0 | 0
30 | 350 | 495 | 2.84 | 620 | 874 | 2.8 | 39 | 996 | 1219 | 984 | 1069 | 1001 | 867 | 206 | 34 | 2 | 5 | 2 | 1 | 155 | 16 | 84 | 1 | 0 | 3 | 40 | 0 | 14 | 26 | 60 | 18 | 0 | 0 | 0
30 | 360 | 500 | 2.84 | 620 | 874 | 2.8 | 39 | 980 | 1220 | 980 | 1062 | 1001 | 871 | 201 | 34 | 2 | 5 | 2 | 1 | 155 | 16 | 84 | 1 | 0 | 3 | 40 | 0 | 14 | 26 | 60 | 18 | 0 | 0 | 0
33 | 355 | 495 | 2.84 | 620 | 875 | 2.8 | 39 | 983 | 1225 | 985 | 1066 | 1007 | 873 | 206 | 34 | 2 | 5 | 2 | 1 | 155 | 16 | 84 | 1 | 0 | 3 | 40 | 0 | 14 | 26 | 60 | 18 | 0 | 0 | 0
43 | 285 | 415 | 3.27 | 650 | 849 | 3.23 | 41 | 892 | 1216 | 961 | 1011 | 986 | 851 | 166 | 163 | 2 | 3 | 2 | 1 | 155 | 0 | 50 | 0 | 1 | 2 | 0 | 0 | 18 | 5 | 70 | 1 | 0 | 0 | 0
39 | 300 | 435 | 3.53 | 654 | 858 | 3.48 | 42 | 851 | 1254 | 1009 | 1048 | 1039 | 869 | 186 | 0 | 0 | 0 | 0 | 0 | 155 | 0 | 45 | 0 | 0 | 0 | 0 | 0 | 9 | 4 | 100 | 0 | 0 | 0 | 0
43 | 290 | 425 | 3.53 | 644 | 857 | 3.48 | 42 | 851 | 1250 | 1019 | 1055 | 1048 | 868 | 185 | 0 | 0 | 0 | 0 | 0 | 155 | 0 | 45 | 0 | 0 | 0 | 0 | 0 | 9 | 4 | 100 | 0 | 0 | 0 | 0
39 | 300 | 425 | 3.53 | 653 | 856 | 3.48 | 42 | 849 | 1254 | 1011 | 1052 | 1043 | 867 | 185 | 0 | 0 | 0 | 0 | 0 | 155 | 0 | 45 | 0 | 0 | 0 | 0 | 0 | 9 | 4 | 100 | 0 | 0 | 0 | 0
39 | 300 | 430 | 3.53 | 651 | 854 | 3.48 | 42 | 859 | 1254 | 1010 | 1050 | 1041 | 861 | 184 | 0 | 0 | 0 | 0 | 0 | 155 | 0 | 45 | 0 | 0 | 0 | 0 | 0 | 9 | 4 | 100 | 0 | 0 | 0 | 0
41 | 320 | 430 | 3.53 | 643 | 854 | 3.48 | 42 | 849 | 1241 | 1014 | 1058 | 1045 | 856 | 338 | 0 | 0 | 0 | 0 | 0 | 155 | 0 | 45 | 0 | 0 | 0 | 0 | 0 | 9 | 4 | 100 | 0 | 0 | 0 | 0
36 | 310 | 430 | 3.53 | 651 | 853 | 3.48 | 42 | 851 | 1236 | 1011 | 1054 | 1039 | 856 | 337 | 0 | 0 | 0 | 0 | 0 | 155 | 0 | 45 | 0 | 0 | 0 | 0 | 0 | 9 | 4 | 100 | 0 | 0 | 0 | 0
41 | 310 | 440 | 3.53 | 652 | 855 | 3.48 | 42 | 848 | 1240 | 1010 | 1055 | 1043 | 861 | 336 | 0 | 0 | 0 | 0 | 0 | 155 | 0 | 45 | 0 | 0 | 0 | 0 | 0 | 9 | 4 | 100 | 0 | 0 | 0 | 0
39 | 310 | 420 | 3.53 | 653 | 855 | 3.48 | 42 | 846 | 1235 | 1008 | 1052 | 1043 | 864 | 337 | 0 | 0 | 0 | 0 | 0 | 155 | 0 | 45 | 0 | 0 | 0 | 0 | 0 | 9 | 4 | 100 | 0 | 0 | 0 | 0
36 | 340 | 455 | 4.01 | 631 | 853 | 3.96 | 42 | 813 | 1237 | 1016 | 1081 | 987 | 851 | 236 | 28 | 3 | 17 | 2 | 1 | 155 | 0 | 37 | 0 | 0 | 3 | 0 | 0 | 15 | 73 | 80 | 0 | 0 | 0 | 0
40 | 310 | 450 | 4.01 | 630 | 851 | 3.96 | 42 | 800 | 1239 | 1002 | 1075 | 983 | 848 | 235 | 28 | 3 | 17 | 2 | 1 | 155 | 0 | 37 | 0 | 0 | 3 | 0 | 0 | 15 | 73 | 80 | 0 | 0 | 0 | 0
36 | 300 | 450 | 4.01 | 631 | 851 | 3.96 | 42 | 804 | 1251 | 1015 | 1078 | 980 | 848 | 236 | 28 | 3 | 17 | 2 | 1 | 155 | 0 | 37 | 0 | 0 | 3 | 0 | 0 | 15 | 73 | 80 | 0 | 0 | 0 | 0
39 | 305 | 450 | 4.01 | 632 | 852 | 3.96 | 42 | 802 | 1255 | 1021 | 1081 | 990 | 849 | 236 | 28 | 3 | 17 | 2 | 1 | 155 | 0 | 37 | 0 | 0 | 3 | 0 | 0 | 15 | 73 | 80 | 0 | 0 | 0 | 0
36 | 310 | 450 | 4.01 | 633 | 852 | 3.96 | 42 | 805 | 1258 | 1020 | 1083 | 988 | 851 | 236 | 28 | 3 | 17 | 2 | 1 | 155 | 0 | 37 | 0 | 0 | 3 | 0 | 0 | 15 | 73 | 80 | 0 | 0 | 0 | 0
36 | 320 | 455 | 4.01 | 632 | 853 | 3.96 | 42 | 816 | 1261 | 1017 | 1077 | 985 | 853 | 231 | 28 | 3 | 17 | 2 | 1 | 155 | 0 | 37 | 0 | 0 | 3 | 0 | 0 | 15 | 73 | 80 | 0 | 0 | 0 | 0
35 | 300 | 445 | 4.01 | 631 | 852 | 3.96 | 42 | 816 | 1259 | 1019 | 1082 | 986 | 850 | 229 | 28 | 3 | 17 | 2 | 1 | 155 | 0 | 37 | 0 | 0 | 3 | 0 | 0 | 15 | 73 | 80 | 0 | 0 | 0 | 0
34 | 320 | 460 | 3.01 | 631 | 846 | 2.97 | 41 | 949 | 1191 | 964 | 1020 | 963 | 844 | 169 | 28 | 3 | 17 | 2 | 1 | 155 | 0 | 37 | 0 | 0 | 3 | 0 | 0 | 15 | 73 | 80 | 0 | 0 | 0 | 0
37 | 290 | 415 | 2.02 | 652 | 848 | 1.99 | 39 | 1050 | 1233 | 1013 | 1077 | 1021 | 866 | 177 | 29 | 1 | 0 | 1 | 2 | 155 | 0 | 35 | 0 | 0 | 2 | 0 | 0 | 18 | 77 | 46 | 1 | 0 | 1 | 0
39 | 300 | 435 | 2.02 | 654 | 854 | 1.99 | 39 | 1053 | 1234 | 1015 | 1080 | 1016 | 857 | 182 | 29 | 1 | 0 | 1 | 2 | 155 | 0 | 35 | 0 | 0 | 2 | 0 | 0 | 18 | 77 | 46 | 1 | 0 | 1 | 0
39 | 295 | 425 | 2.02 | 654 | 854 | 1.99 | 39 | 1048 | 1245 | 1019 | 1077 | 1019 | 859 | 179 | 29 | 1 | 0 | 1 | 2 | 155 | 0 | 35 | 0 | 0 | 2 | 0 | 0 | 18 | 77 | 46 | 1 | 0 | 1 | 0
41 | 305 | 435 | 2.02 | 652 | 852 | 1.99 | 39 | 1061 | 1234 | 1011 | 1079 | 1017 | 858 | 182 | 29 | 1 | 0 | 1 | 2 | 155 | 0 | 35 | 0 | 0 | 2 | 0 | 0 | 18 | 77 | 46 | 1 | 0 | 1 | 0
38 | 290 | 430 | 2.02 | 654 | 853 | 1.99 | 39 | 1061 | 1240 | 1018 | 1073 | 1015 | 856 | 180 | 29 | 1 | 0 | 1 | 2 | 155 | 0 | 35 | 0 | 0 | 2 | 0 | 0 | 18 | 77 | 46 | 1 | 0 | 1 | 0
37 | 300 | 440 | 2.02 | 654 | 853 | 1.99 | 39 | 1060 | 1236 | 1021 | 1084 | 1027 | 857 | 201 | 29 | 1 | 0 | 1 | 2 | 155 | 0 | 35 | 0 | 0 | 2 | 0 | 0 | 18 | 77 | 46 | 1 | 0 | 1 | 0
40 | 305 | 445 | 2.02 | 654 | 855 | 1.99 | 39 | 1051 | 1230 | 1017 | 1078 | 1021 | 854 | 203 | 29 | 1 | 0 | 1 | 2 | 155 | 0 | 35 | 0 | 0 | 2 | 0 | 0 | 18 | 77 | 46 | 1 | 0 | 1 | 0
38 | 295 | 430 | 2.02 | 654 | 853 | 1.99 | 39 | 1049 | 1233 | 1020 | 1078 | 1027 | 858 | 198 | 29 | 1 | 0 | 1 | 2 | 155 | 0 | 35 | 0 | 0 | 2 | 0 | 0 | 18 | 77 | 46 | 1 | 0 | 1 | 0
36 | 375 | 480 | 2.92 | 633 | 857 | 2.88 | 40 | 958 | 1231 | 1001 | 1054 | 998 | 887 | 183 | 28 | 3 | 5 | 2 | 1 | 155 | 0 | 34 | 1 | 0 | 3 | 0 | 0 | 19 | 63 | 100 | 1 | 0 | 0 | 0
35 | 355 | 480 | 2.94 | 621 | 854 | 2.9 | 40 | 889 | 1217 | 965 | 1056 | 997 | 841 | 250 | 39 | 4 | 8 | 2 | 1 | 154 | 25 | 86 | 1 | 1 | 2 | 48 | 0 | 15 | 25 | 60 | 18 | 0 | 0 | 0
37 | 365 | 490 | 2.94 | 619 | 856 | 2.9 | 40 | 889 | 1219 | 969 | 1060 | 997 | 860 | 251 | 39 | 4 | 8 | 2 | 1 | 154 | 25 | 86 | 1 | 1 | 2 | 48 | 0 | 15 | 25 | 60 | 18 | 0 | 0 | 0
33 | 355 | 485 | 2.94 | 620 | 855 | 2.9 | 40 | 887 | 1224 | 970 | 1063 | 1004 | 859 | 248 | 39 | 4 | 8 | 2 | 1 | 154 | 25 | 86 | 1 | 1 | 2 | 48 | 0 | 15 | 25 | 60 | 18 | 0 | 0 | 0
34 | 355 | 490 | 2.94 | 619 | 855 | 2.9 | 40 | 894 | 1226 | 973 | 1067 | 999 | 862 | 249 | 39 | 4 | 8 | 2 | 1 | 154 | 25 | 86 | 1 | 1 | 2 | 48 | 0 | 15 | 25 | 60 | 18 | 0 | 0 | 0
33 | 360 | 485 | 2.94 | 620 | 855 | 2.9 | 40 | 902 | 1226 | 977 | 1070 | 1000 | 852 | 250 | 39 | 4 | 8 | 2 | 1 | 154 | 25 | 86 | 1 | 1 | 2 | 48 | 0 | 15 | 25 | 60 | 18 | 0 | 0 | 0
38 | 365 | 485 | 2.94 | 621 | 854 | 2.9 | 40 | 890 | 1220 | 985 | 1072 | 1008 | 855 | 250 | 39 | 4 | 8 | 2 | 1 | 154 | 25 | 86 | 1 | 1 | 2 | 48 | 0 | 15 | 25 | 60 | 18 | 0 | 0 | 0
35 | 355 | 485 | 2.94 | 621 | 853 | 2.9 | 40 | 904 | 1218 | 967 | 1065 | 993 | 848 | 201 | 39 | 4 | 8 | 2 | 1 | 154 | 25 | 86 | 1 | 1 | 2 | 48 | 0 | 15 | 25 | 60 | 18 | 0 | 0 | 0
36 | 360 | 490 | 2.94 | 620 | 855 | 2.9 | 40 | 903 | 1215 | 969 | 1065 | 978 | 846 | 206 | 39 | 4 | 8 | 2 | 1 | 154 | 25 | 86 | 1 | 1 | 2 | 48 | 0 | 15 | 25 | 60 | 18 | 0 | 0 | 0
35 | 355 | 490 | 2.94 | 620 | 855 | 2.9 | 40 | 889 | 1213 | 965 | 1064 | 978 | 847 | 207 | 39 | 4 | 8 | 2 | 1 | 154 | 25 | 86 | 1 | 1 | 2 | 48 | 0 | 15 | 25 | 60 | 18 | 0 | 0 | 0
37 | 345 | 485 | 2.84 | 620 | 871 | 2.8 | 39 | 902 | 1229 | 973 | 1067 | 998 | 866 | 200 | 39 | 4 | 8 | 2 | 1 | 154 | 25 | 86 | 1 | 1 | 2 | 48 | 0 | 15 | 25 | 60 | 18 | 0 | 0 | 0
34 | 350 | 485 | 2.94 | 630 | 851 | 2.9 | 40 | 888 | 1215 | 995 | 1068 | 1017 | 848 | 232 | 39 | 4 | 8 | 2 | 1 | 154 | 25 | 86 | 1 | 1 | 2 | 48 | 0 | 15 | 25 | 60 | 18 | 0 | 0 | 0
34 | 355 | 485 | 2.94 | 620 | 852 | 2.9 | 40 | 874 | 1221 | 971 | 1059 | 1011 | 855 | 232 | 39 | 4 | 8 | 2 | 1 | 154 | 25 | 86 | 1 | 1 | 2 | 48 | 0 | 15 | 25 | 60 | 18 | 0 | 0 | 0
32 | 395 | 480 | 2.97 | 630 | 856 | 2.93 | 40 | 956 | 1236 | 1006 | 1049 | 1008 | 856 | 268 | 37 | 3 | 10 | 2 | 1 | 154 | 0 | 71 | 1 | 0 | 3 | 31 | 0 | 19 | 22 | 100 | 1 | 0 | 0 | 0
36 | 345 | 475 | 4.17 | 630 | 854 | 4.11 | 42 | 808 | 1210 | 995 | 1029 | 1011 | 860 | 385 | 37 | 3 | 10 | 2 | 1 | 154 | 0 | 71 | 1 | 0 | 3 | 31 | 0 | 19 | 22 | 100 | 1 | 0 | 0 | 0
43 | 330 | 425 | 2.92 | 638 | 861 | 2.88 | 40 | 953 | 1224 | 986 | 1051 | 1021 | 861 | 224 | 55 | 1 | 0 | 2 | 1 | 154 | 0 | 37 | 0 | 1 | 2 | 0 | 0 | 15 | 78 | 64 | 1 | 1 | 1 | 1
39 | 335 | 450 | 2.92 | 634 | 861 | 2.88 | 40 | 956 | 1236 | 991 | 1026 | 1008 | 863 | 227 | 55 | 1 | 0 | 2 | 1 | 154 | 0 | 37 | 0 | 1 | 2 | 0 | 0 | 15 | 78 | 64 | 1 | 1 | 1 | 1
39 | 345 | 450 | 2.92 | 630 | 861 | 2.88 | 40 | 955 | 1239 | 1013 | 1072 | 1036 | 869 | 220 | 55 | 1 | 0 | 2 | 1 | 154 | 0 | 37 | 0 | 1 | 2 | 0 | 0 | 15 | 78 | 64 | 1 | 1 | 1 | 1
36 | 335 | 465 | 4.02 | 631 | 856 | 3.97 | 42 | 804 | 1183 | 1003 | 1032 | 1009 | 864 | 305 | 33 | 4 | 11 | 2 | 2 | 154 | 0 | 37 | 1 | 0 | 3 | 0 | 0 | 16 | 70 | 140 | 0 | 0 | 0 | 0
36 | 370 | 480 | 2.02 | 627 | 848 | 1.99 | 39 | 1048 | 1254 | 1018 | 1081 | 979 | 831 | 217 | 33 | 4 | 11 | 2 | 2 | 154 | 0 | 37 | 1 | 0 | 3 | 0 | 0 | 16 | 70 | 140 | 0 | 0 | 0 | 0
35 | 375 | 485 | 2.92 | 632 | 858 | 2.88 | 40 | 966 | 1227 | 996 | 1053 | 1001 | 885 | 182 | 36 | 0 | 15 | 2 | 1 | 154 | 0 | 36 | 0 | 2 | 2 | 0 | 0 | 21 | 78 | 140 | 2 | 0 | 0 | 0
38 | 350 | 475 | 2.92 | 634 | 855 | 2.88 | 40 | 954 | 1225 | 991 | 1050 | 982 | 882 | 185 | 36 | 0 | 15 | 2 | 1 | 154 | 0 | 36 | 0 | 2 | 2 | 0 | 0 | 21 | 78 | 140 | 2 | 0 | 0 | 0
42 | 365 | 475 | 2.02 | 628 | 850 | 1.99 | 39 | 1047 | 1235 | 1024 | 1067 | 1012 | 837 | 194 | 39 | 3 | 11 | 2 | 1 | 154 | 0 | 36 | 1 | 0 | 3 | 0 | 0 | 18 | 71 | 100 | 0 | 0 | 0 | 0
40 | 370 | 480 | 2.02 | 630 | 850 | 1.99 | 39 | 1051 | 1239 | 1025 | 1073 | 1030 | 830 | 207 | 39 | 3 | 11 | 2 | 1 | 154 | 0 | 36 | 1 | 0 | 3 | 0 | 0 | 18 | 71 | 100 | 0 | 0 | 0 | 0
33 | 375 | 505 | 2.94 | 650 | 874 | 2.9 | 40 | 951 | 1225 | 993 | 1050 | 990 | 878 | 213 | 40 | 4 | 6 | 2 | 0 | 153 | 14 | 87 | 1 | 0 | 3 | 18 | 0 | 18 | 25 | 60 | 16 | 0 | 0 | 0
31 | 380 | 505 | 2.94 | 650 | 873 | 2.9 | 40 | 951 | 1234 | 990 | 1053 | 989 | 871 | 215 | 40 | 4 | 6 | 2 | 0 | 153 | 14 | 87 | 1 | 0 | 3 | 18 | 0 | 18 | 25 | 60 | 16 | 0 | 0 | 0
34 | 355 | 485 | 2.94 | 650 | 873 | 2.9 | 40 | 954 | 1229 | 994 | 1056 | 988 | 871 | 215 | 40 | 4 | 6 | 2 | 0 | 153 | 14 | 87 | 1 | 0 | 3 | 18 | 0 | 18 | 25 | 60 | 16 | 0 | 0 | 0
32 | 365 | 495 | 2.94 | 650 | 873 | 2.9 | 40 | 952 | 1236 | 990 | 1055 | 983 | 870 | 220 | 40 | 4 | 6 | 2 | 0 | 153 | 14 | 87 | 1 | 0 | 3 | 18 | 0 | 18 | 25 | 60 | 16 | 0 | 0 | 0
33 | 385 | 510 | 2.94 | 650 | 872 | 2.9 | 40 | 950 | 1233 | 1003 | 1056 | 992 | 864 | 211 | 40 | 4 | 6 | 2 | 0 | 153 | 14 | 87 | 1 | 0 | 3 | 18 | 0 | 18 | 25 | 60 | 16 | 0 | 0 | 0
33 | 390 | 510 | 2.94 | 650 | 870 | 2.9 | 40 | 966 | 1238 | 994 | 1055 | 963 | 863 | 215 | 40 | 4 | 6 | 2 | 0 | 153 | 14 | 87 | 1 | 0 | 3 | 18 | 0 | 18 | 25 | 60 | 16 | 0 | 0 | 0
29 | 385 | 505 | 2.94 | 650 | 871 | 2.9 | 40 | 966 | 1232 | 1010 | 1052 | 985 | 860 | 205 | 40 | 4 | 6 | 2 | 0 | 153 | 14 | 87 | 1 | 0 | 3 | 18 | 0 | 18 | 25 | 60 | 16 | 0 | 0 | 0
31 | 390 | 505 | 2.94 | 650 | 872 | 2.9 | 40 | 957 | 1236 | 991 | 1052 | 990 | 869 | 216 | 40 | 4 | 6 | 2 | 0 | 153 | 14 | 87 | 1 | 0 | 3 | 18 | 0 | 18 | 25 | 60 | 16 | 0 | 0 | 0
29 | 380 | 505 | 2.94 | 650 | 872 | 2.9 | 40 | 957 | 1235 | 1014 | 1067 | 1006 | 864 | 212 | 40 | 4 | 6 | 2 | 0 | 153 | 14 | 87 | 1 | 0 | 3 | 18 | 0 | 18 | 25 | 60 | 16 | 0 | 0 | 0
32 | 390 | 515 | 2.94 | 650 | 872 | 2.9 | 40 | 949 | 1232 | 990 | 1050 | 985 | 861 | 216 | 40 | 4 | 6 | 2 | 0 | 153 | 14 | 87 | 1 | 0 | 3 | 18 | 0 | 18 | 25 | 60 | 16 | 0 | 0 | 0
31 | 385 | 510 | 2.94 | 650 | 870 | 2.9 | 40 | 951 | 1232 | 1013 | 1067 | 968 | 854 | 210 | 40 | 4 | 6 | 2 | 0 | 153 | 14 | 87 | 1 | 0 | 3 | 18 | 0 | 18 | 25 | 60 | 16 | 0 | 0 | 0
34 | 345 | 490 | 2.94 | 650 | 872 | 2.9 | 41 | 954 | 1230 | 998 | 1053 | 976 | 858 | 214 | 40 | 4 | 6 | 2 | 0 | 153 | 14 | 87 | 1 | 0 | 3 | 18 | 0 | 18 | 25 | 60 | 16 | 0 | 0 | 0
30 | 370 | 505 | 2.84 | 620 | 871 | 2.8 | 39 | 994 | 1209 | 997 | 1065 | 1003 | 850 | 201 | 38 | 3 | 7 | 2 | 1 | 153 | 14 | 85 | 0 | 0 | 2 | 35 | 0 | 15 | 26 | 60 | 20 | 0 | 0 | 0
29 | 370 | 505 | 2.84 | 620 | 870 | 2.8 | 39 | 984 | 1217 | 994 | 1064 | 1000 | 852 | 207 | 38 | 3 | 7 | 2 | 1 | 153 | 14 | 85 | 0 | 0 | 2 | 35 | 0 | 15 | 26 | 60 | 20 | 0 | 0 | 0
29 | 375 | 510 | 2.84 | 620 | 872 | 2.8 | 39 | 997 | 1215 | 1002 | 1068 | 1000 | 853 | 202 | 38 | 3 | 7 | 2 | 1 | 153 | 14 | 85 | 0 | 0 | 2 | 35 | 0 | 15 | 26 | 60 | 20 | 0 | 0 | 0
32 | 375 | 500 | 2.84 | 620 | 870 | 2.8 | 39 | 997 | 1225 | 1000 | 1065 | 1001 | 852 | 207 | 38 | 3 | 7 | 2 | 1 | 153 | 14 | 85 | 0 | 0 | 2 | 35 | 0 | 15 | 26 | 60 | 20 | 0 | 0 | 0
31 | 370 | 500 | 2.84 | 620 | 872 | 2.8 | 39 | 975 | 1219 | 1007 | 1070 | 1010 | 855 | 199 | 38 | 3 | 7 | 2 | 1 | 153 | 14 | 85 | 0 | 0 | 2 | 35 | 0 | 15 | 26 | 60 | 20 | 0 | 0 | 0
28 | 370 | 505 | 2.84 | 620 | 871 | 2.8 | 39 | 987 | 1229 | 1002 | 1074 | 1007 | 855 | 206 | 38 | 3 | 7 | 2 | 1 | 153 | 14 | 85 | 0 | 0 | 2 | 35 | 0 | 15 | 26 | 60 | 20 | 0 | 0 | 0
29 | 380 | 515 | 2.84 | 620 | 872 | 2.8 | 39 | 983 | 1219 | 1013 | 1076 | 1012 | 854 | 199 | 38 | 3 | 7 | 2 | 1 | 153 | 14 | 85 | 0 | 0 | 2 | 35 | 0 | 15 | 26 | 60 | 20 | 0 | 0 | 0
28 | 380 | 515 | 2.84 | 619 | 870 | 2.8 | 39 | 979 | 1205 | 981 | 1066 | 995 | 845 | 267 | 38 | 3 | 7 | 2 | 1 | 153 | 14 | 85 | 0 | 0 | 2 | 35 | 0 | 15 | 26 | 60 | 20 | 0 | 0 | 0
30 | 390 | 520 | 2.84 | 618 | 871 | 2.8 | 39 | 996 | 1208 | 990 | 1063 | 991 | 847 | 266 | 38 | 3 | 7 | 2 | 1 | 153 | 14 | 85 | 0 | 0 | 2 | 35 | 0 | 15 | 26 | 60 | 20 | 0 | 0 | 0
30 | 385 | 520 | 2.84 | 619 | 871 | 2.8 | 39 | 997 | 1204 | 993 | 1068 | 1001 | 850 | 265 | 38 | 3 | 7 | 2 | 1 | 153 | 14 | 85 | 0 | 0 | 2 | 35 | 0 | 15 | 26 | 60 | 20 | 0 | 0 | 0
33 | 365 | 505 | 2.84 | 621 | 875 | 2.8 | 39 | 987 | 1223 | 985 | 1062 | 970 | 880 | 210 | 38 | 3 | 7 | 2 | 1 | 153 | 14 | 85 | 0 | 0 | 2 | 35 | 0 | 15 | 26 | 60 | 20 | 0 | 0 | 0
31 | 330 | 465 | 2.94 | 650 | 875 | 2.9 | 40 | 965 | 1217 | 990 | 1062 | 995 | 847 | 256 | 40 | 3 | 2 | 2 | 1 | 153 | 14 | 84 | 1 | 0 | 2 | 32 | 0 | 15 | 23 | 60 | 18 | 0 | 0 | 0
37 | 320 | 455 | 2.94 | 650 | 873 | 2.9 | 40 | 955 | 1217 | 988 | 1062 | 1001 | 850 | 257 | 40 | 3 | 2 | 2 | 1 | 153 | 14 | 84 | 1 | 0 | 2 | 32 | 0 | 15 | 23 | 60 | 18 | 0 | 0 | 0
32 | 330 | 470 | 2.94 | 650 | 872 | 2.9 | 40 | 954 | 1216 | 993 | 1064 | 1000 | 850 | 233 | 40 | 3 | 2 | 2 | 1 | 153 | 14 | 84 | 1 | 0 | 2 | 32 | 0 | 15 | 23 | 60 | 18 | 0 | 0 | 0
34 | 320 | 455 | 2.94 | 653 | 870 | 2.9 | 40 | 954 | 1215 | 982 | 1054 | 985 | 848 | 287 | 40 | 3 | 2 | 2 | 1 | 153 | 14 | 84 | 1 | 0 | 2 | 32 | 0 | 15 | 23 | 60 | 18 | 0 | 0 | 0
35 | 325 | 455 | 2.94 | 651 | 872 | 2.9 | 40 | 959 | 1213 | 996 | 1061 | 996 | 850 | 264 | 40 | 3 | 2 | 2 | 1 | 153 | 14 | 84 | 1 | 0 | 2 | 32 | 0 | 15 | 23 | 60 | 18 | 0 | 0 | 0
36 | 315 | 460 | 2.94 | 651 | 872 | 2.9 | 40 | 953 | 1213 | 991 | 1062 | 993 | 851 | 268 | 40 | 3 | 2 | 2 | 1 | 153 | 14 | 84 | 1 | 0 | 2 | 32 | 0 | 15 | 23 | 60 | 18 | 0 | 0 | 0
33 | 315 | 445 | 2.94 | 650 | 873 | 2.9 | 40 | 953 | 1212 | 991 | 1060 | 999 | 851 | 264 | 40 | 3 | 2 | 2 | 1 | 153 | 14 | 84 | 1 | 0 | 2 | 32 | 0 | 15 | 23 | 60 | 18 | 0 | 0 | 0
36 | 325 | 460 | 2.94 | 651 | 873 | 2.9 | 40 | 953 | 1211 | 996 | 1065 | 1001 | 853 | 266 | 40 | 3 | 2 | 2 | 1 | 153 | 14 | 84 | 1 | 0 | 2 | 32 | 0 | 15 | 23 | 60 | 18 | 0 | 0 | 0
37 | 315 | 460 | 2.94 | 655 | 872 | 2.9 | 41 | 956 | 1222 | 998 | 1060 | 1002 | 856 | 207 | 40 | 3 | 2 | 2 | 1 | 153 | 14 | 84 | 1 | 0 | 2 | 32 | 0 | 15 | 23 | 60 | 18 | 0 | 0 | 0
38 | 315 | 460 | 2.94 | 653 | 873 | 2.9 | 40 | 960 | 1221 | 996 | 1064 | 994 | 854 | 213 | 40 | 3 | 2 | 2 | 1 | 153 | 14 | 84 | 1 | 0 | 2 | 32 | 0 | 15 | 23 | 60 | 18 | 0 | 0 | 0
38 | 325 | 460 | 2.94 | 651 | 872 | 2.9 | 40 | 955 | 1223 | 994 | 1061 | 1005 | 857 | 206 | 40 | 3 | 2 | 2 | 1 | 153 | 14 | 84 | 1 | 0 | 2 | 32 | 0 | 15 | 23 | 60 | 18 | 0 | 0 | 0
42 | 320 | 455 | 2.94 | 650 | 876 | 2.9 | 40 | 953 | 1220 | 987 | 1064 | 969 | 884 | 205 | 38 | 3 | 8 | 2 | 1 | 153 | 10 | 83 | 1 | 0 | 2 | 40 | 0 | 12 | 24 | 60 | 17 | 0 | 0 | 0
38 | 325 | 460 | 2.94 | 651 | 874 | 2.9 | 40 | 948 | 1218 | 991 | 1069 | 974 | 879 | 210 | 38 | 3 | 8 | 2 | 1 | 153 | 10 | 83 | 1 | 0 | 2 | 40 | 0 | 12 | 24 | 60 | 17 | 0 | 0 | 0
33 | 330 | 460 | 2.94 | 651 | 875 | 2.9 | 40 | 952 | 1221 | 986 | 1071 | 972 | 884 | 207 | 38 | 3 | 8 | 2 | 1 | 153 | 10 | 83 | 1 | 0 | 2 | 40 | 0 | 12 | 24 | 60 | 17 | 0 | 0 | 0
35 | 325 | 460 | 2.94 | 651 | 875 | 2.9 | 40 | 966 | 1223 | 985 | 1066 | 968 | 881 | 226 | 38 | 3 | 8 | 2 | 1 | 153 | 10 | 83 | 1 | 0 | 2 | 40 | 0 | 12 | 24 | 60 | 17 | 0 | 0 | 0
39 | 325 | 455 | 2.94 | 650 | 875 | 2.9 | 40 | 957 | 1215 | 987 | 1068 | 963 | 880 | 206 | 38 | 3 | 8 | 2 | 1 | 153 | 10 | 83 | 1 | 0 | 2 | 40 | 0 | 12 | 24 | 60 | 17 | 0 | 0 | 0
39 | 325 | 460 | 2.94 | 650 | 874 | 2.9 | 40 | 957 | 1220 | 982 | 1065 | 962 | 878 | 211 | 38 | 3 | 8 | 2 | 1 | 153 | 10 | 83 | 1 | 0 | 2 | 40 | 0 | 12 | 24 | 60 | 17 | 0 | 0 | 0
43 | 325 | 460 | 2.94 | 655 | 873 | 2.9 | 40 | 963 | 1224 | 997 | 1069 | 997 | 863 | 202 | 38 | 3 | 8 | 2 | 1 | 153 | 10 | 83 | 1 | 0 | 2 | 40 | 0 | 12 | 24 | 60 | 17 | 0 | 0 | 0
36 | 325 | 460 | 2.94 | 655 | 873 | 2.9 | 40 | 956 | 1220 | 999 | 1081 | 999 | 868 | 204 | 38 | 3 | 8 | 2 | 1 | 153 | 10 | 83 | 1 | 0 | 2 | 40 | 0 | 12 | 24 | 60 | 17 | 0 | 0 | 0
36 | 330 | 460 | 2.94 | 657 | 873 | 2.9 | 40 | 947 | 1221 | 1001 | 1078 | 1002 | 866 | 202 | 38 | 3 | 8 | 2 | 1 | 153 | 10 | 83 | 1 | 0 | 2 | 40 | 0 | 12 | 24 | 60 | 17 | 0 | 0 | 0
39 | 325 | 455 | 2.94 | 654 | 873 | 2.9 | 40 | 952 | 1215 | 999 | 1074 | 996 | 861 | 202 | 38 | 3 | 8 | 2 | 1 | 153 | 10 | 83 | 1 | 0 | 2 | 40 | 0 | 12 | 24 | 60 | 17 | 0 | 0 | 0
36 | 330 | 460 | 2.94 | 655 | 873 | 2.9 | 40 | 957 | 1216 | 998 | 1078 | 998 | 866 | 201 | 38 | 3 | 8 | 2 | 1 | 153 | 10 | 83 | 1 | 0 | 2 | 40 | 0 | 12 | 24 | 60 | 17 | 0 | 0 | 0
36 | 325 | 460 | 2.94 | 653 | 876 | 2.9 | 40 | 966 | 1214 | 997 | 1072 | 993 | 869 | 201 | 38 | 3 | 8 | 2 | 1 | 153 | 10 | 83 | 1 | 0 | 2 | 40 | 0 | 12 | 24 | 60 | 17 | 0 | 0 | 0
32 | 360 | 500 | 2.91 | 625 | 853 | 2.87 | 43 | 904 | 1250 | 1016 | 1065 | 1015 | 868 | 324 | 34 | 5 | 6 | 2 | 1 | 153 | 0 | 68 | 1 | 0 | 3 | 0 | 0 | 20 | 83 | 80 | 4 | 0 | 0 | 0
36 | 350 | 470 | 4.37 | 616 | 857 | 4.31 | 43 | 745 | 1221 | 1010 | 1031 | 964 | 863 | 237 | 48 | 4 | 12 | 2 | 2 | 153 | 0 | 38 | 1 | 0 | 4 | 0 | 0 | 14 | 80 | 90 | 1 | 0 | 0 | 0
36 | 355 | 480 | 2.92 | 632 | 855 | 2.88 | 41 | 948 | 1222 | 967 | 1026 | 946 | 859 | 215 | 53 | 3 | 8 | 2 | 2 | 153 | 0 | 38 | 1 | 0 | 3 | 0 | 0 | 22 | 74 | 120 | 1 | 0 | 0 | 0
37 | 370 | 480 | 2.92 | 632 | 852 | 2.88 | 40 | 958 | 1218 | 1004 | 1060 | 943 | 840 | 211 | 53 | 3 | 8 | 2 | 2 | 153 | 0 | 38 | 1 | 0 | 3 | 0 | 0 | 22 | 74 | 120 | 1 | 0 | 0 | 0
36 | 345 | 475 | 2.92 | 632 | 854 | 2.88 | 41 | 955 | 1212 | 994 | 1013 | 966 | 861 | 213 | 53 | 3 | 8 | 2 | 2 | 153 | 0 | 38 | 1 | 0 | 3 | 0 | 0 | 22 | 74 | 120 | 1 | 0 | 0 | 0
38 | 330 | 460 | 2.94 | 649 | 873 | 2.9 | 40 | 949 | 1213 | 995 | 1062 | 990 | 850 | 251 | 37 | 3 | 7 | 2 | 1 | 152 | 12 | 89 | 0 | 0 | 3 | 42 | 0 | 12 | 21 | 50 | 20 | 0 | 0 | 0
32 | 330 | 465 | 2.94 | 650 | 873 | 2.9 | 40 | 954 | 1218 | 988 | 1063 | 992 | 850 | 239 | 37 | 3 | 7 | 2 | 1 | 152 | 12 | 89 | 0 | 0 | 3 | 42 | 0 | 12 | 21 | 50 | 20 | 0 | 0 | 0
33 | 335 | 470 | 2.94 | 650 | 873 | 2.9 | 40 | 966 | 1217 | 996 | 1066 | 997 | 855 | 236 | 37 | 3 | 7 | 2 | 1 | 152 | 12 | 89 | 0 | 0 | 3 | 42 | 0 | 12 | 21 | 50 | 20 | 0 | 0 | 0
36 | 325 | 465 | 2.94 | 650 | 873 | 2.9 | 40 | 966 | 1214 | 990 | 1063 | 993 | 850 | 238 | 37 | 3 | 7 | 2 | 1 | 152 | 12 | 89 | 0 | 0 | 3 | 42 | 0 | 12 | 21 | 50 | 20 | 0 | 0 | 0
38 | 315 | 445 | 2.94 | 650 | 871 | 2.9 | 40 | 956 | 1213 | 991 | 1064 | 998 | 856 | 270 | 37 | 3 | 7 | 2 | 1 | 152 | 12 | 89 | 0 | 0 | 3 | 42 | 0 | 12 | 21 | 50 | 20 | 0 | 0 | 0
36 | 330 | 460 | 2.94 | 651 | 872 | 2.9 | 40 | 952 | 1214 | 986 | 1060 | 988 | 853 | 269 | 37 | 3 | 7 | 2 | 1 | 152 | 12 | 89 | 0 | 0 | 3 | 42 | 0 | 12 | 21 | 50 | 20 | 0 | 0 | 0
35 | 320 | 455 | 2.94 | 651 | 873 | 2.9 | 40 | 966 | 1213 | 998 | 1067 | 993 | 856 | 264 | 37 | 3 | 7 | 2 | 1 | 152 | 12 | 89 | 0 | 0 | 3 | 42 | 0 | 12 | 21 | 50 | 20 | 0 | 0 | 0
35 | 315 | 450 | 2.94 | 650 | 873 | 2.9 | 40 | 957 | 1212 | 995 | 1065 | 994 | 854 | 264 | 37 | 3 | 7 | 2 | 1 | 152 | 12 | 89 | 0 | 0 | 3 | 42 | 0 | 12 | 21 | 50 | 20 | 0 | 0 | 0
33 | 315 | 440 | 2.94 | 649 | 872 | 2.9 | 40 | 966 | 1214 | 994 | 1068 | 991 | 853 | 268 | 37 | 3 | 7 | 2 | 1 | 152 | 12 | 89 | 0 | 0 | 3 | 42 | 0 | 12 | 21 | 50 | 20 | 0 | 0 | 0
33 | 340 | 480 | 2.84 | 622 | 875 | 2.8 | 39 | 987 | 1218 | 1020 | 1075 | 1015 | 844 | 278 | 37 | 3 | 7 | 2 | 1 | 152 | 12 | 89 | 0 | 0 | 3 | 42 | 0 | 12 | 21 | 50 | 20 | 0 | 0 | 0
38 | 335 | 485 | 2.84 | 622 | 875 | 2.8 | 39 | 997 | 1218 | 1014 | 1068 | 1006 | 843 | 273 | 37 | 3 | 7 | 2 | 1 | 152 | 12 | 89 | 0 | 0 | 3 | 42 | 0 | 12 | 21 | 50 | 20 | 0 | 0 | 0
36 | 315 | 455 | 2.94 | 652 | 870 | 2.9 | 40 | 960 | 1225 | 982 | 1063 | 989 | 855 | 211 | 37 | 3 | 7 | 2 | 1 | 152 | 12 | 89 | 0 | 0 | 3 | 42 | 0 | 12 | 21 | 50 | 20 | 0 | 0 | 0
33 | 370 | 500 | 2.94 | 650 | 873 | 2.9 | 40 | 965 | 1239 | 1015 | 1064 | 997 | 870 | 191 | 0 | 0 | 0 | 0 | 0 | 152 | 0 | 88 | 0 | 0 | 0 | 0 | 0 | 13 | 24 | 55 | 2 | 0 | 0 | 0
31 | 370 | 495 | 2.94 | 650 | 874 | 2.9 | 40 | 952 | 1237 | 1009 | 1059 | 991 | 867 | 191 | 0 | 0 | 0 | 0 | 0 | 152 | 0 | 88 | 0 | 0 | 0 | 0 | 0 | 13 | 24 | 55 | 14 | 0 | 0 | 0
34 | 370 | 495 | 2.94 | 650 | 873 | 2.9 | 40 | 963 | 1237 | 1009 | 1061 | 992 | 867 | 189 | 57 | 0 | 0 | 0 | 0 | 152 | 0 | 88 | 0 | 0 | 0 | 0 | 0 | 13 | 24 | 55 | 14 | 0 | 0 | 0
34 | 375 | 500 | 2.94 | 650 | 873 | 2.9 | 40 | 958 | 1234 | 1008 | 1060 | 990 | 866 | 190 | 57 | 0 | 0 | 0 | 0 | 152 | 0 | 88 | 0 | 0 | 0 | 0 | 0 | 13 | 24 | 55 | 14 | 0 | 0 | 0
36 | 365 | 490 | 2.94 | 650 | 872 | 2.9 | 40 | 966 | 1235 | 1008 | 1062 | 992 | 866 | 190 | 57 | 0 | 0 | 0 | 0 | 152 | 0 | 88 | 0 | 0 | 0 | 0 | 0 | 13 | 24 | 55 | 14 | 0 | 0 | 0
30 | 375 | 500 | 2.94 | 650 | 873 | 2.9 | 40 | 966 | 1234 | 1009 | 1059 | 990 | 867 | 192 | 57 | 0 | 0 | 0 | 0 | 152 | 0 | 88 | 0 | 0 | 0 | 0 | 0 | 13 | 24 | 55 | 14 | 0 | 0 | 0
32 | 365 | 495 | 2.94 | 650 | 873 | 2.9 | 40 | 966 | 1233 | 1009 | 1060 | 994 | 868 | 193 | 57 | 0 | 0 | 0 | 0 | 152 | 0 | 88 | 0 | 0 | 0 | 0 | 0 | 13 | 24 | 55 | 14 | 0 | 0 | 0
34 | 370 | 505 | 2.94 | 648 | 872 | 2.9 | 41 | 956 | 1218 | 1003 | 1054 | 983 | 884 | 226 | 57 | 0 | 0 | 0 | 0 | 152 | 0 | 88 | 0 | 0 | 0 | 0 | 0 | 13 | 24 | 55 | 14 | 0 | 0 | 0
33 | 365 | 495 | 2.94 | 648 | 873 | 2.9 | 41 | 966 | 1217 | 989 | 1048 | 988 | 882 | 227 | 57 | 0 | 0 | 0 | 0 | 152 | 0 | 88 | 0 | 0 | 0 | 0 | 0 | 13 | 24 | 55 | 14 | 0 | 0 | 0
36 | 360 | 490 | 2.94 | 650 | 873 | 2.9 | 40 | 966 | 1218 | 994 | 1054 | 992 | 884 | 227 | 57 | 0 | 0 | 0 | 0 | 152 | 0 | 88 | 0 | 0 | 0 | 0 | 0 | 13 | 24 | 55 | 14 | 0 | 0 | 0
33 | 350 | 485 | 2.94 | 650 | 870 | 2.9 | 41 | 953 | 1215 | 993 | 1051 | 950 | 874 | 227 | 57 | 0 | 0 | 0 | 0 | 152 | 0 | 88 | 0 | 0 | 0 | 0 | 0 | 13 | 24 | 55 | 14 | 0 | 0 | 0
30 | 375 | 515 | 2.94 | 628 | 870 | 2.9 | 40 | 950 | 1231 | 1006 | 1036 | 1028 | 863 | 201 | 33 | 4 | 14 | 2 | 1 | 152 | 14 | 86 | 1 | 0 | 3 | 30 | 0 | 18 | 26 | 60 | 16 | 0 | 0 | 0
30 | 370 | 515 | 2.94 | 625 | 870 | 2.9 | 40 | 951 | 1235 | 989 | 1029 | 1010 | 857 | 205 | 33 | 4 | 14 | 2 | 1 | 152 | 14 | 86 | 1 | 0 | 3 | 30 | 0 | 18 | 26 | 60 | 16 | 0 | 0 | 0
32 | 390 | 515 | 2.94 | 625 | 871 | 2.9 | 40 | 951 | 1233 | 1021 | 1054 | 1043 | 867 | 206 | 33 | 4 | 14 | 2 | 1 | 152 | 14 | 86 | 1 | 0 | 3 | 30 | 0 | 18 | 26 | 60 | 16 | 0 | 0 | 0
34 | 365 | 505 | 2.94 | 629 | 870 | 2.9 | 40 | 956 | 1232 | 990 | 1035 | 1029 | 862 | 207 | 33 | 4 | 14 | 2 | 1 | 152 | 14 | 86 | 1 | 0 | 3 | 30 | 0 | 18 | 26 | 60 | 16 | 0 | 0 | 0
34 | 365 | 505 | 2.94 | 623 | 872 | 2.9 | 40 | 955 | 1232 | 1016 | 1051 | 1045 | 869 | 208 | 33 | 4 | 14 | 2 | 1 | 152 | 14 | 86 | 1 | 0 | 3 | 30 | 0 | 18 | 26 | 60 | 16 | 0 | 0 | 0
31 | 375 | 510 | 2.84 | 617 | 876 | 2.8 | 39 | 984 | 1206 | 976 | 1048 | 984 | 885 | 263 | 45 | 4 | 9 | 2 | 1 | 152 | 25 | 85 | 0 | 1 | 3 | 24 | 0 | 15 | 20 | 60 | 19 | 0 | 0 | 0
31 | 375 | 505 | 2.84 | 615 | 876 | 2.8 | 40 | 975 | 1210 | 963 | 1043 | 990 | 885 | 261 | 45 | 4 | 9 | 2 | 1 | 152 | 25 | 85 | 0 | 1 | 3 | 24 | 0 | 15 | 20 | 60 | 19 | 0 | 0 | 0
31 | 355 | 495 | 2.84 | 619 | 873 | 2.8 | 40 | 990 | 1215 | 969 | 1043 | 979 | 884 | 258 | 45 | 4 | 9 | 2 | 1 | 152 | 25 | 85 | 0 | 1 | 3 | 24 | 0 | 15 | 20 | 60 | 19 | 0 | 0 | 0
30 | 380 | 505 | 2.84 | 620 | 875 | 2.8 | 39 | 979 | 1220 | 987 | 1062 | 1014 | 882 | 253 | 45 | 4 | 9 | 2 | 1 | 152 | 25 | 85 | 0 | 1 | 3 | 24 | 0 | 15 | 20 | 60 | 19 | 0 | 0 | 0
30 | 360 | 495 | 2.84 | 620 | 870 | 2.8 | 40 | 906 | 1228 | 984 | 1065 | 1013 | 874 | 228 | 45 | 4 | 9 | 2 | 1 | 152 | 25 | 85 | 0 | 1 | 3 | 24 | 0 | 15 | 20 | 60 | 19 | 0 | 0 | 0
34 | 355 | 490 | 2.84 | 622 | 870 | 2.8 | 39 | 907 | 1220 | 983 | 1066 | 1013 | 874 | 228 | 45 | 4 | 9 | 2 | 1 | 152 | 25 | 85 | 0 | 1 | 3 | 24 | 0 | 15 | 20 | 60 | 19 | 0 | 0 | 0
33 | 375 | 500 | 2.84 | 621 | 870 | 2.8 | 40 | 922 | 1226 | 989 | 1066 | 1011 | 879 | 225 | 45 | 4 | 9 | 2 | 1 | 152 | 25 | 85 | 0 | 1 | 3 | 24 | 0 | 15 | 20 | 60 | 19 | 0 | 0 | 0
33 | 375 | 500 | 2.84 | 621 | 870 | 2.8 | 39 | 922 | 1223 | 990 | 1065 | 1009 | 875 | 224 | 45 | 4 | 9 | 2 | 1 | 152 | 25 | 85 | 0 | 1 | 3 | 24 | 0 | 15 | 20 | 60 | 19 | 0 | 0 | 0
33 | 370 | 495 | 2.84 | 621 | 870 | 2.8 | 40 | 910 | 1218 | 988 | 1064 | 1010 | 874 | 216 | 45 | 4 | 9 | 2 | 1 | 152 | 25 | 85 | 0 | 1 | 3 | 24 | 0 | 15 | 20 | 60 | 19 | 0 | 0 | 0
30 | 375 | 500 | 2.84 | 621 | 870 | 2.8 | 40 | 922 | 1228 | 988 | 1063 | 1014 | 875 | 214 | 45 | 4 | 9 | 2 | 1 | 152 | 25 | 85 | 0 | 1 | 3 | 24 | 0 | 15 | 20 | 60 | 19 | 0 | 0 | 0
34 | 360 | 495 | 2.84 | 621 | 869 | 2.8 | 41 | 907 | 1216 | 983 | 1010 | 952 | 858 | 214 | 45 | 4 | 9 | 2 | 1 | 152 | 25 | 85 | 0 | 1 | 3 | 24 | 0 | 15 | 20 | 60 | 19 | 0 | 0 | 0
35 | 375 | 500 | 2.84 | 620 | 870 | 2.8 | 39 | 910 | 1234 | 979 | 1055 | 1001 | 870 | 218 | 45 | 4 | 9 | 2 | 1 | 152 | 25 | 85 | 0 | 1 | 3 | 24 | 0 | 15 | 20 | 60 | 19 | 0 | 0 | 0
37 | 295 | 435 | 2.94 | 651 | 876 | 2.9 | 40 | 966 | 1217 | 982 | 1059 | 993 | 879 | 202 | 41 | 4 | 6 | 2 | 1 | 152 | 16 | 85 | 0 | 0 | 3 | 41 | 0 | 11 | 19 | 60 | 17 | 0 | 0 | 0
39 | 305 | 440 | 2.94 | 651 | 876 | 2.9 | 40 | 951 | 1216 | 989 | 1062 | 997 | 880 | 200 | 41 | 4 | 6 | 2 | 1 | 152 | 16 | 85 | 0 | 0 | 3 | 41 | 0 | 11 | 19 | 60 | 17 | 0 | 0 | 0
36 | 315 | 445 | 2.94 | 650 | 876 | 2.9 | 40 | 954 | 1210 | 977 | 1052 | 980 | 877 | 200 | 41 | 4 | 6 | 2 | 1 | 152 | 16 | 85 | 0 | 0 | 3 | 41 | 0 | 11 | 19 | 60 | 17 | 0 | 0 | 0
38 | 310 | 445 | 2.94 | 652 | 876 | 2.9 | 41 | 943 | 1222 | 981 | 1054 | 991 | 878 | 201 | 41 | 4 | 6 | 2 | 1 | 152 | 16 | 85 | 0 | 0 | 3 | 41 | 0 | 11 | 19 | 60 | 17 | 0 | 0 | 0
35 | 385 | 485 | 3.02 | 631 | 854 | 2.98 | 40 | 954 | 1231 | 998 | 1055 | 980 | 858 | 248 | 32 | 0 | 0 | 2 | 1 | 152 | 0 | 38 | 0 | 0 | 2 | 0 | 0 | 22 | 70 | 100 | 0 | 0 | 0 | 0
36 | 370 | 475 | 2.92 | 631 | 851 | 2.88 | 40 | 966 | 1224 | 1010 | 1067 | 995 | 856 | 247 | 32 | 0 | 0 | 2 | 1 | 152 | 0 | 38 | 0 | 0 | 2 | 0 | 0 | 22 | 70 | 100 | 0 | 0 | 0 | 0
39 | 375 | 485 | 3.02 | 630 | 852 | 2.98 | 40 | 948 | 1240 | 1003 | 1057 | 987 | 839 | 187 | 32 | 0 | 0 | 2 | 1 | 152 | 0 | 38 | 0 | 0 | 2 | 0 | 0 | 22 | 70 | 100 | 0 | 0 | 0 | 0
35 | 365 | 505 | 2.94 | 621 | 851 | 2.9 | 40 | 958 | 1220 | 992 | 1036 | 957 | 841 | 201 | 43 | 3 | 9 | 2 | 1 | 151 | 13 | 90 | 1 | 0 | 3 | 36 | 0 | 17 | 28 | 60 | 18 | 0 | 0 | 0
33 | 385 | 520 | 2.94 | 622 | 852 | 2.9 | 40 | 966 | 1225 | 987 | 1046 | 961 | 842 | 200 | 43 | 3 | 9 | 2 | 1 | 151 | 13 | 90 | 1 | 0 | 3 | 36 | 0 | 17 | 28 | 60 | 18 | 0 | 0 | 0
31 | 380 | 520 | 2.94 | 619 | 850 | 2.9 | 40 | 953 | 1209 | 975 | 1038 | 957 | 839 | 201 | 43 | 3 | 9 | 2 | 1 | 151 | 13 | 90 | 1 | 0 | 3 | 36 | 0 | 17 | 28 | 60 | 18 | 0 | 0 | 0
32 | 375 | 515 | 2.94 | 619 | 852 | 2.9 | 40 | 961 | 1208 | 971 | 1033 | 948 | 845 | 202 | 43 | 3 | 9 | 2 | 1 | 151 | 13 | 90 | 1 | 0 | 3 | 36 | 0 | 17 | 28 | 60 | 18 | 0 | 0 | 0
32 | 380 | 515 | 2.94 | 620 | 853 | 2.9 | 40 | 953 | 1220 | 963 | 1027 | 951 | 841 | 202 | 43 | 3 | 9 | 2 | 1 | 151 | 13 | 90 | 1 | 0 | 3 | 36 | 0 | 17 | 28 | 60 | 18 | 0 | 0 | 0
34 | 370 | 510 | 2.94 | 620 | 853 | 2.9 | 40 | 947 | 1222 | 968 | 1033 | 952 | 849 | 200 | 43 | 3 | 9 | 2 | 1 | 151 | 13 | 90 | 1 | 0 | 3 | 36 | 0 | 17 | 28 | 60 | 18 | 0 | 0 | 0
34 | 335 | 465 | 2.94 | 649 | 874 | 2.9 | 40 | 954 | 1216 | 992 | 1058 | 999 | 847 | 257 | 45 | 3 | 4 | 2 | 1 | 151 | 20 | 90 | 1 | 0 | 2 | 22 | 0 | 13 | 16 | 50 | 19 | 0 | 0 | 0
29 | 355 | 475 | 2.94 | 648 | 873 | 2.9 | 40 | 953 | 1215 | 992 | 1062 | 1010 | 852 | 239 | 45 | 3 | 4 | 2 | 1 | 151 | 20 | 90 | 1 | 0 | 2 | 22 | 0 | 13 | 16 | 50 | 19 | 0 | 0 | 0
30 | 365 | 490 | 2.94 | 649 | 874 | 2.9 | 40 | 946 | 1216 | 998 | 1066 | 1012 | 853 | 238 | 45 | 3 | 4 | 2 | 1 | 151 | 20 | 90 | 1 | 0 | 2 | 22 | 0 | 13 | 16 | 50 | 19 | 0 | 0 | 0
33 | 370 | 485 | 2.94 | 649 | 871 | 2.9 | 40 | 946 | 1213 | 995 | 1063 | 1011 | 853 | 240 | 45 | 3 | 4 | 2 | 1 | 151 | 20 | 90 | 1 | 0 | 2 | 22 | 0 | 13 | 16 | 50 | 19 | 0 | 0 | 0
33 | 365 | 485 | 2.94 | 649 | 873 | 2.9 | 40 | 951 | 1213 | 995 | 1061 | 1005 | 852 | 242 | 45 | 3 | 4 | 2 | 1 | 151 | 20 | 90 | 1 | 0 | 2 | 22 | 0 | 13 | 16 | 50 | 19 | 0 | 0 | 0
31 | 375 | 500 | 2.94 | 649 | 874 | 2.9 | 40 | 951 | 1214 | 993 | 1063 | 1006 | 850 | 247 | 45 | 3 | 4 | 2 | 1 | 151 | 20 | 90 | 1 | 0 | 2 | 22 | 0 | 13 | 16 | 50 | 19 | 0 | 0 | 0
32 | 360 | 490 | 2.94 | 649 | 873 | 2.9 | 40 | 948 | 1214 | 994 | 1062 | 1011 | 853 | 245 | 45 | 3 | 4 | 2 | 1 | 151 | 20 | 90 | 1 | 0 | 2 | 22 | 0 | 13 | 16 | 50 | 19 | 0 | 0 | 0
32 | 375 | 500 | 2.94 | 649 | 872 | 2.9 | 40 | 951 | 1214 | 991 | 1061 | 1004 | 849 | 251 | 45 | 3 | 4 | 2 | 1 | 151 | 20 | 90 | 1 | 0 | 2 | 22 | 0 | 13 | 16 | 50 | 19 | 0 | 0 | 0
33 | 375 | 495 | 2.94 | 649 | 872 | 2.9 | 40 | 951 | 1214 | 995 | 1063 | 1008 | 855 | 249 | 45 | 3 | 4 | 2 | 1 | 151 | 20 | 90 | 1 | 0 | 2 | 22 | 0 | 13 | 16 | 50 | 19 | 0 | 0 | 0
34 | 365 | 485 | 2.94 | 650 | 873 | 2.9 | 40 | 965 | 1213 | 990 | 1063 | 1004 | 851 | 255 | 45 | 3 | 4 | 2 | 1 | 151 | 20 | 90 | 1 | 0 | 2 | 22 | 0 | 13 | 16 | 50 | 19 | 0 | 0 | 0
33 | 365 | 485 | 2.94 | 649 | 872 | 2.9 | 40 | 956 | 1212 | 992 | 1065 | 1008 | 854 | 252 | 45 | 3 | 4 | 2 | 1 | 151 | 20 | 90 | 1 | 0 | 2 | 22 | 0 | 13 | 16 | 50 | 19 | 0 | 0 | 0
29 | 370 | 495 | 2.94 | 649 | 874 | 2.9 | 40 | 958 | 1214 | 1013 | 1070 | 1020 | 864 | 209 | 45 | 3 | 4 | 2 | 1 | 151 | 20 | 90 | 1 | 0 | 2 | 22 | 0 | 13 | 16 | 50 | 19 | 0 | 0 | 0
35 | 360 | 500 | 2.94 | 617 | 856 | 2.9 | 40 | 951 | 1221 | 978 | 1035 | 977 | 859 | 205 | 38 | 3 | 15 | 2 | 1 | 151 | 20 | 88 | 0 | 1 | 3 | 33 | 0 | 15 | 19 | 60 | 20 | 0 | 0 | 0
33 | 360 | 505 | 2.94 | 613 | 856 | 2.9 | 40 | 950 | 1218 | 978 | 1035 | 975 | 853 | 205 | 38 | 3 | 15 | 2 | 1 | 151 | 20 | 88 | 0 | 1 | 3 | 33 | 0 | 15 | 19 | 60 | 20 | 0 | 0 | 0
33 | 370 | 495 | 2.94 | 650 | 869 | 2.9 | 40 | 966 | 1198 | 986 | 1043 | 975 | 864 | 331 | 38 | 3 | 15 | 2 | 1 | 151 | 20 | 88 | 0 | 1 | 3 | 33 | 0 | 15 | 19 | 60 | 20 | 0 | 0 | 0
35 | 355 | 485 | 2.94 | 651 | 868 | 2.9 | 40 | 955 | 1201 | 985 | 1043 | 975 | 866 | 333 | 38 | 3 | 15 | 2 | 1 | 151 | 20 | 88 | 0 | 1 | 3 | 33 | 0 | 15 | 19 | 60 | 20 | 0 | 0 | 0
35 | 350 | 485 | 2.94 | 651 | 862 | 2.9 | 40 | 965 | 1204 | 993 | 1047 | 899 | 842 | 333 | 38 | 3 | 15 | 2 | 1 | 151 | 20 | 88 | 0 | 1 | 3 | 33 | 0 | 15 | 19 | 60 | 20 | 0 | 0 | 0
35 | 355 | 490 | 2.94 | 651 | 868 | 2.9 | 40 | 954 | 1207 | 992 | 1045 | 976 | 864 | 335 | 38 | 3 | 15 | 2 | 1 | 151 | 20 | 88 | 0 | 1 | 3 | 33 | 0 | 15 | 19 | 60 | 20 | 0 | 0 | 0
36 | 360 | 485 | 2.94 | 650 | 870 | 2.9 | 40 | 946 | 1210 | 993 | 1048 | 982 | 872 | 337 | 38 | 3 | 15 | 2 | 1 | 151 | 20 | 88 | 0 | 1 | 3 | 33 | 0 | 15 | 19 | 60 | 20 | 0 | 0 | 0
31 | 355 | 485 | 2.94 | 650 | 870 | 2.9 | 40 | 950 | 1240 | 1002 | 1056 | 994 | 857 | 213 | 38 | 3 | 15 | 2 | 1 | 151 | 20 | 88 | 0 | 1 | 3 | 33 | 0 | 15 | 19 | 60 | 20 | 0 | 0 | 0
33 | 370 | 500 | 2.94 | 620 | 854 | 2.9 | 41 | 892 | 1236 | 945 | 1036 | 989 | 864 | 231 | 46 | 3 | 11 | 2 | 0 | 151 | 22 | 87 | 1 | 0 | 2 | 30 | 0 | 15 | 21 | 60 | 21 | 0 | 0 | 0
34 | 385 | 500 | 2.94 | 620 | 855 | 2.9 | 41 | 893 | 1234 | 954 | 1042 | 1006 | 859 | 229 | 46 | 3 | 11 | 2 | 0 | 151 | 22 | 87 | 1 | 0 | 2 | 30 | 0 | 15 | 21 | 60 | 21 | 0 | 0 | 0
37 | 360 | 490 | 2.84 | 620 | 870 | 2.8 | 39 | 905 | 1226 | 982 | 1063 | 1005 | 864 | 221 | 46 | 3 | 11 | 2 | 0 | 151 | 22 | 87 | 1 | 0 | 2 | 30 | 0 | 15 | 21 | 60 | 21 | 0 | 0 | 0
33 | 360 | 495 | 2.84 | 620 | 869 | 2.8 | 39 | 908 | 1216 | 978 | 1065 | 1013 | 863 | 231 | 46 | 3 | 11 | 2 | 0 | 151 | 22 | 87 | 1 | 0 | 2 | 30 | 0 | 15 | 21 | 60 | 21 | 0 | 0 | 0
31 | 370 | 500 | 2.84 | 621 | 870 | 2.8 | 39 | 922 | 1224 | 990 | 1066 | 1013 | 863 | 230 | 46 | 3 | 11 | 2 | 0 | 151 | 22 | 87 | 1 | 0 | 2 | 30 | 0 | 15 | 21 | 60 | 21 | 0 | 0 | 0
31 | 365 | 495 | 2.84 | 621 | 869 | 2.8 | 40 | 902 | 1216 | 978 | 1064 | 985 | 866 | 227 | 46 | 3 | 11 | 2 | 0 | 151 | 22 | 87 | 1 | 0 | 2 | 30 | 0 | 15 | 21 | 60 | 21 | 0 | 0 | 0
32 | 370 | 500 | 2.84 | 621 | 870 | 2.8 | 39 | 910 | 1220 | 992 | 1067 | 1010 | 873 | 229 | 46 | 3 | 11 | 2 | 0 | 151 | 22 | 87 | 1 | 0 | 2 | 30 | 0 | 15 | 21 | 60 | 21 | 0 | 0 | 0
36 | 350 | 485 | 2.84 | 621 | 869 | 2.8 | 39 | 902 | 1218 | 978 | 1061 | 991 | 864 | 225 | 46 | 3 | 11 | 2 | 0 | 151 | 22 | 87 | 1 | 0 | 2 | 30 | 0 | 15 | 21 | 60 | 21 | 0 | 0 | 0
33 | 365 | 490 | 2.84 | 621 | 870 | 2.8 | 39 | 922 | 1218 | 995 | 1070 | 1016 | 874 | 226 | 46 | 3 | 11 | 2 | 0 | 151 | 22 | 87 | 1 | 0 | 2 | 30 | 0 | 15 | 21 | 60 | 21 | 0 | 0 | 0
31 | 365 | 495 | 2.84 | 621 | 870 | 2.8 | 39 | 903 | 1226 | 987 | 1065 | 1011 | 875 | 225 | 46 | 3 | 11 | 2 | 0 | 151 | 22 | 87 | 1 | 0 | 2 | 30 | 0 | 15 | 21 | 60 | 21 | 0 | 0 | 0
32 | 355 | 495 | 2.84 | 621 | 870 | 2.8 | 40 | 913 | 1220 | 993 | 1070 | 1014 | 874 | 226 | 46 | 3 | 11 | 2 | 0 | 151 | 22 | 87 | 1 | 0 | 2 | 30 | 0 | 15 | 21 | 60 | 21 | 0 | 0 | 0
33 | 375 | 495 | 2.94 | 650 | 870 | 2.9 | 40 | 955 | 1212 | 992 | 1051 | 974 | 872 | 339 | 31 | 3 | 8 | 2 | 1 | 151 | 14 | 86 | 1 | 0 | 4 | 22 | 0 | 14 | 22 | 60 | 16 | 0 | 0 | 0
33 | 355 | 490 | 2.94 | 650 | 869 | 2.9 | 40 | 965 | 1213 | 994 | 1047 | 960 | 869 | 340 | 31 | 3 | 8 | 2 | 1 | 151 | 14 | 86 | 1 | 0 | 4 | 22 | 0 | 14 | 22 | 60 | 16 | 0 | 0 | 0
34 | 370 | 495 | 2.94 | 650 | 870 | 2.9 | 40 | 952 | 1214 | 988 | 1049 | 970 | 871 | 337 | 31 | 3 | 8 | 2 | 1 | 151 | 14 | 86 | 1 | 0 | 4 | 22 | 0 | 14 | 22 | 60 | 16 | 0 | 0 | 0
33 | 355 | 490 | 2.94 | 650 | 870 | 2.9 | 40 | 957 | 1214 | 988 | 1046 | 971 | 871 | 338 | 31 | 3 | 8 | 2 | 1 | 151 | 14 | 86 | 1 | 0 | 4 | 22 | 0 | 14 | 22 | 60 | 16 | 0 | 0 | 0
33 | 370 | 490 | 2.94 | 650 | 873 | 2.9 | 40 | 966 | 1234 | 1007 | 1071 | 997 | 866 | 212 | 31 | 3 | 8 | 2 | 1 | 151 | 14 | 86 | 1 | 0 | 4 | 22 | 0 | 14 | 22 | 60 | 16 | 0 | 0 | 0
32 | 365 | 490 | 2.94 | 650 | 872 | 2.9 | 40 | 954 | 1239 | 1000 | 1062 | 987 | 866 | 213 | 31 | 3 | 8 | 2 | 1 | 151 | 14 | 86 | 1 | 0 | 4 | 22 | 0 | 14 | 22 | 60 | 16 | 0 | 0 | 0
35 | 365 | 490 | 2.94 | 650 | 871 | 2.9 | 40 | 959 | 1236 | 1001 | 1063 | 971 | 862 | 213 | 31 | 3 | 8 | 2 | 1 | 151 | 14 | 86 | 1 | 0 | 4 | 22 | 0 | 14 | 22 | 60 | 16 | 0 | 0 | 0
28 | 380 | 495 | 2.94 | 650 | 873 | 2.9 | 40 | 955 | 1235 | 1010 | 1059 | 999 | 870 | 190 | 31 | 3 | 8 | 2 | 1 | 151 | 14 | 86 | 1 | 0 | 4 | 22 | 0 | 14 | 22 | 60 | 16 | 0 | 0 | 0
33 | 375 | 490 | 2.94 | 651 | 872 | 2.9 | 40 | 957 | 1236 | 1010 | 1063 | 1000 | 874 | 192 | 31 | 3 | 8 | 2 | 1 | 151 | 14 | 86 | 1 | 0 | 4 | 22 | 0 | 14 | 22 | 60 | 16 | 0 | 0 | 0
35 | 375 | 495 | 2.94 | 650 | 874 | 2.9 | 40 | 966 | 1239 | 1010 | 1059 | 998 | 875 | 193 | 31 | 3 | 8 | 2 | 1 | 151 | 14 | 86 | 1 | 0 | 4 | 22 | 0 | 14 | 22 | 60 | 16 | 0 | 0 | 0
33 | 380 | 500 | 2.94 | 650 | 874 | 2.9 | 40 | 958 | 1238 | 1012 | 1064 | 1000 | 877 | 194 | 31 | 3 | 8 | 2 | 1 | 151 | 14 | 86 | 1 | 0 | 4 | 22 | 0 | 14 | 22 | 60 | 16 | 0 | 0 | 0
32 | 385 | 505 | 2.94 | 650 | 873 | 2.9 | 40 | 953 | 1233 | 1004 | 1059 | 995 | 865 | 190 | 31 | 3 | 8 | 2 | 1 | 151 | 14 | 86 | 1 | 0 | 4 | 22 | 0 | 14 | 22 | 60 | 16 | 0 | 0 | 0
34 | 340 | 465 | 2.94 | 650 | 875 | 2.9 | 40 | 956 | 1224 | 995 | 1062 | 993 | 854 | 216 | 39 | 3 | 5 | 2 | 1 | 151 | 25 | 84 | 1 | 0 | 2 | 48 | 0 | 14 | 20 | 60 | 19 | 0 | 0 | 0
36 | 345 | 475 | 2.94 | 651 | 874 | 2.9 | 40 | 956 | 1223 | 994 | 1058 | 982 | 850 | 213 | 39 | 3 | 5 | 2 | 1 | 151 | 25 | 84 | 1 | 0 | 2 | 48 | 0 | 14 | 20 | 60 | 19 | 0 | 0 | 0
36 | 350 | 485 | 2.94 | 652 | 874 | 2.9 | 40 | 956 | 1226 | 999 | 1061 | 1002 | 853 | 212 | 39 | 3 | 5 | 2 | 1 | 151 | 25 | 84 | 1 | 0 | 2 | 48 | 0 | 14 | 20 | 60 | 19 | 0 | 0 | 0
35 | 340 | 470 | 2.94 | 650 | 875 | 2.9 | 40 | 954 | 1222 | 992 | 1064 | 992 | 855 | 214 | 39 | 3 | 5 | 2 | 1 | 151 | 25 | 84 | 1 | 0 | 2 | 48 | 0 | 14 | 20 | 60 | 19 | 0 | 0 | 0
33 | 360 | 490 | 2.94 | 651 | 874 | 2.9 | 40 | 950 | 1224 | 1004 | 1068 | 1002 | 857 | 214 | 39 | 3 | 5 | 2 | 1 | 151 | 25 | 84 | 1 | 0 | 2 | 48 | 0 | 14 | 20 | 60 | 19 | 0 | 0 | 0
34 | 345 | 470 | 2.94 | 651 | 874 | 2.9 | 40 | 958 | 1221 | 1000 | 1066 | 996 | 856 | 215 | 39 | 3 | 5 | 2 | 1 | 151 | 25 | 84 | 1 | 0 | 2 | 48 | 0 | 14 | 20 | 60 | 19 | 0 | 0 | 0
31 | 355 | 480 | 2.94 | 650 | 873 | 2.9 | 40 | 953 | 1221 | 1003 | 1069 | 1008 | 859 | 214 | 39 | 3 | 5 | 2 | 1 | 151 | 25 | 84 | 1 | 0 | 2 | 48 | 0 | 14 | 20 | 60 | 19 | 0 | 0 | 0
36 | 335 | 470 | 2.94 | 651 | 873 | 2.9 | 40 | 966 | 1221 | 997 | 1065 | 991 | 856 | 218 | 39 | 3 | 5 | 2 | 1 | 151 | 25 | 84 | 1 | 0 | 2 | 48 | 0 | 14 | 20 | 60 | 19 | 0 | 0 | 0
37 | 345 | 475 | 2.94 | 651 | 874 | 2.9 | 40 | 960 | 1220 | 1000 | 1065 | 1004 | 860 | 214 | 39 | 3 | 5 | 2 | 1 | 151 | 25 | 84 | 1 | 0 | 2 | 48 | 0 | 14 | 20 | 60 | 19 | 0 | 0 | 0
33 | 340 | 470 | 2.94 | 651 | 876 | 2.9 | 40 | 953 | 1221 | 1000 | 1069 | 994 | 857 | 218 | 39 | 3 | 5 | 2 | 1 | 151 | 25 | 84 | 1 | 0 | 2 | 48 | 0 | 14 | 20 | 60 | 19 | 0 | 0 | 0
33 | 350 | 480 | 2.94 | 652 | 874 | 2.9 | 40 | 959 | 1220 | 1000 | 1065 | 1000 | 859 | 211 | 39 | 3 | 5 | 2 | 1 | 151 | 25 | 84 | 1 | 0 | 2 | 48 | 0 | 14 | 20 | 60 | 19 | 0 | 0 | 0
30 | 330 | 490 | 3.77 | 625 | 851 | 3.72 | 42 | 859 | 1205 | 996 | 1052 | 1028 | 839 | 292 | 50 | 0 | 0 | 0 | 0 | 151 | 0 | 72 | 0 | 0 | 0 | 27 | 0 | 12 | 20 | 94 | 0 | 0 | 0 | 0
36 | 345 | 465 | 3.23 | 628 | 857 | 3.19 | 41 | 916 | 1207 | 977 | 1040 | 970 | 866 | 182 | 39 | 2 | 2 | 2 | 2 | 151 | 0 | 37 | 1 | 0 | 3 | 0 | 0 | 11 | 72 | 110 | 4 | 0 | 0 | 0
33 | 380 | 510 | 2.84 | 620 | 871 | 2.8 | 39 | 971 | 1226 | 970 | 1051 | 1004 | 855 | 203 | 36 | 7 | 13 | 2 | 1 | 150 | 10 | 87 | 0 | 1 | 3 | 26 | 0 | 16 | 30 | 60 | 19 | 0 | 0 | 0
32 | 395 | 520 | 2.94 | 619 | 858 | 2.9 | 40 | 951 | 1220 | 968 | 1051 | 1003 | 861 | 206 | 36 | 7 | 13 | 2 | 1 | 150 | 10 | 87 | 0 | 1 | 3 | 26 | 0 | 16 | 30 | 60 | 19 | 0 | 0 | 0
30 | 395 | 515 | 2.94 | 619 | 857 | 2.9 | 41 | 966 | 1225 | 964 | 1052 | 997 | 859 | 211 | 36 | 7 | 13 | 2 | 1 | 150 | 10 | 87 | 0 | 1 | 3 | 26 | 0 | 16 | 30 | 60 | 19 | 0 | 0 | 0
33 | 390 | 510 | 2.94 | 619 | 856 | 2.9 | 40 | 957 | 1223 | 975 | 1057 | 1004 | 851 | 211 | 36 | 7 | 13 | 2 | 1 | 150 | 10 | 87 | 0 | 1 | 3 | 26 | 0 | 16 | 30 | 60 | 19 | 0 | 0 | 0
32 | 385 | 515 | 2.94 | 620 | 855 | 2.9 | 40 | 966 | 1231 | 966 | 1050 | 997 | 849 | 211 | 36 | 7 | 13 | 2 | 1 | 150 | 10 | 87 | 0 | 1 | 3 | 26 | 0 | 16 | 30 | 60 | 19 | 0 | 0 | 0
31 | 385 | 510 | 2.94 | 624 | 855 | 2.9 | 40 | 948 | 1219 | 962 | 1054 | 997 | 845 | 211 | 36 | 7 | 13 | 2 | 1 | 150 | 10 | 87 | 0 | 1 | 3 | 26 | 0 | 16 | 30 | 60 | 19 | 0 | 0 | 0
29 | 395 | 520 | 2.94 | 620 | 856 | 2.9 | 40 | 951 | 1217 | 962 | 1050 | 994 | 842 | 210 | 36 | 7 | 13 | 2 | 1 | 150 | 10 | 87 | 0 | 1 | 3 | 26 | 0 | 16 | 30 | 60 | 19 | 0 | 0 | 0
29 | 380 | 515 | 2.94 | 620 | 854 | 2.9 | 40 | 952 | 1217 | 956 | 1047 | 994 | 848 | 214 | 36 | 7 | 13 | 2 | 1 | 150 | 10 | 87 | 0 | 1 | 3 | 26 | 0 | 16 | 30 | 60 | 19 | 0 | 0 | 0
30 | 400 | 520 | 2.94 | 620 | 852 | 2.9 | 40 | 958 | 1216 | 964 | 1051 | 981 | 835 | 208 | 36 | 7 | 13 | 2 | 1 | 150 | 10 | 87 | 0 | 1 | 3 | 26 | 0 | 16 | 30 | 60 | 19 | 0 | 0 | 0
31 | 380 | 510 | 2.94 | 620 | 854 | 2.9 | 40 | 955 | 1216 | 969 | 1056 | 984 | 860 | 253 | 36 | 7 | 13 | 2 | 1 | 150 | 10 | 87 | 0 | 1 | 3 | 26 | 0 | 16 | 30 | 60 | 19 | 0 | 0 | 0
35 | 315 | 460 | 2.94 | 652 | 879 | 2.9 | 40 | 947 | 1220 | 994 | 1067 | 1002 | 890 | 208 | 35 | 4 | 8 | 2 | 1 | 150 | 14 | 86 | 0 | 0 | 3 | 42 | 0 | 17 | 29 | 60 | 18 | 0 | 0 | 0
36 | 320 | 465 | 2.94 | 650 | 879 | 2.9 | 40 | 945 | 1219 | 984 | 1066 | 998 | 887 | 211 | 35 | 4 | 8 | 2 | 1 | 150 | 14 | 86 | 0 | 0 | 3 | 42 | 0 | 17 | 29 | 60 | 18 | 0 | 0 | 0
36 | 320 | 460 | 2.94 | 651 | 876 | 2.9 | 41 | 966 | 1215 | 986 | 1043 | 966 | 873 | 200 | 35 | 4 | 8 | 2 | 1 | 150 | 14 | 86 | 0 | 0 | 3 | 42 | 0 | 17 | 29 | 60 | 18 | 0 | 0 | 0
34 | 330 | 470 | 2.94 | 651 | 875 | 2.9 | 41 | 943 | 1217 | 982 | 1051 | 969 | 871 | 201 | 35 | 4 | 8 | 2 | 1 | 150 | 14 | 86 | 0 | 0 | 3 | 42 | 0 | 17 | 29 | 60 | 18 | 0 | 0 | 0
33 | 315 | 455 | 2.94 | 652 | 876 | 2.9 | 40 | 966 | 1214 | 986 | 1053 | 972 | 873 | 200 | 35 | 4 | 8 | 2 | 1 | 150 | 14 | 86 | 0 | 0 | 3 | 42 | 0 | 17 | 29 | 60 | 18 | 0 | 0 | 0
34 | 320 | 465 | 2.44 | 654 | 875 | 2.41 | 40 | 1027 | 1221 | 1001 | 1053 | 928 | 867 | 225 | 35 | 4 | 8 | 2 | 1 | 150 | 14 | 86 | 0 | 0 | 3 | 42 | 0 | 17 | 29 | 60 | 18 | 0 | 0 | 0
38 | 325 | 450 | 2.94 | 655 | 869 | 2.9 | 40 | 959 | 1224 | 986 | 1068 | 1014 | 864 | 206 | 35 | 4 | 8 | 2 | 1 | 150 | 14 | 86 | 0 | 0 | 3 | 42 | 0 | 17 | 29 | 60 | 18 | 0 | 0 | 0
38 | 335 | 470 | 2.94 | 654 | 873 | 2.9 | 40 | 953 | 1208 | 995 | 1070 | 991 | 864 | 201 | 35 | 4 | 8 | 2 | 1 | 150 | 14 | 86 | 0 | 0 | 3 | 42 | 0 | 17 | 29 | 60 | 18 | 0 | 0 | 0
40 | 340 | 465 | 2.94 | 653 | 875 | 2.9 | 40 | 954 | 1209 | 990 | 1066 | 987 | 865 | 200 | 35 | 4 | 8 | 2 | 1 | 150 | 14 | 86 | 0 | 0 | 3 | 42 | 0 | 17 | 29 | 60 | 18 | 0 | 0 | 0
35 | 340 | 475 | 2.94 | 652 | 875 | 2.9 | 41 | 965 | 1208 | 973 | 1055 | 981 | 860 | 202 | 35 | 4 | 8 | 2 | 1 | 150 | 14 | 86 | 0 | 0 | 3 | 42 | 0 | 17 | 29 | 60 | 18 | 0 | 0 | 0
39 | 340 | 470 | 2.94 | 652 | 875 | 2.9 | 40 | 948 | 1216 | 981 | 1062 | 988 | 864 | 203 | 35 | 4 | 8 | 2 | 1 | 150 | 14 | 86 | 0 | 0 | 3 | 42 | 0 | 17 | 29 | 60 | 18 | 0 | 0 | 0
40 | 330 | 465 | 2.94 | 654 | 873 | 2.9 | 41 | 953 | 1220 | 983 | 1056 | 983 | 864 | 203 | 35 | 4 | 8 | 2 | 1 | 150 | 14 | 86 | 0 | 0 | 3 | 42 | 0 | 17 | 29 | 60 | 18 | 0 | 0 | 0
37 | 315 | 465 | 2.94 | 653 | 873 | 2.9 | 40 | 959 | 1220 | 980 | 1055 | 986 | 832 | 200 | 35 | 4 | 8 | 2 | 1 | 150 | 14 | 86 | 0 | 0 | 3 | 42 | 0 | 17 | 29 | 60 | 18 | 0 | 0 | 0
34 | 355 | 480 | 2.94 | 650 | 874 | 2.9 | 40 | 949 | 1216 | 994 | 1064 | 999 | 849 | 233 | 39 | 3 | 3 | 2 | 1 | 150 | 25 | 86 | 1 | 0 | 2 | 26 | 0 | 15 | 28 | 60 | 20 | 0 | 0 | 0
32 | 360 | 485 | 2.94 | 650 | 872 | 2.9 | 40 | 951 | 1210 | 991 | 1064 | 997 | 855 | 253 | 39 | 3 | 3 | 2 | 1 | 150 | 25 | 86 | 1 | 0 | 2 | 26 | 0 | 15 | 28 | 60 | 20 | 0 | 0 | 0
34 | 355 | 475 | 2.94 | 650 | 873 | 2.9 | 40 | 956 | 1215 | 978 | 1059 | 987 | 847 | 258 | 39 | 3 | 3 | 2 | 1 | 150 | 25 | 86 | 1 | 0 | 2 | 26 | 0 | 15 | 28 | 60 | 20 | 0 | 0 | 0
34 | 365 | 490 | 2.94 | 650 | 870 | 2.9 | 40 | 949 | 1209 | 983 | 1056 | 990 | 851 | 252 | 39 | 3 | 3 | 2 | 1 | 150 | 25 | 86 | 1 | 0 | 2 | 26 | 0 | 15 | 28 | 60 | 20 | 0 | 0 | 0
34 | 350 | 475 | 2.94 | 650 | 874 | 2.9 | 40 | 965 | 1216 | 974 | 1052 | 982 | 848 | 259 | 39 | 3 | 3 | 2 | 1 | 150 | 25 | 86 | 1 | 0 | 2 | 26 | 0 | 15 | 28 | 60 | 20 | 0 | 0 | 0
33 | 365 | 480 | 2.94 | 650 | 871 | 2.9 | 40 | 951 | 1211 | 984 | 1057 | 987 | 851 | 249 | 39 | 3 | 3 | 2 | 1 | 150 | 25 | 86 | 1 | 0 | 2 | 26 | 0 | 15 | 28 | 60 | 20 | 0 | 0 | 0
32 | 355 | 475 | 2.94 | 650 | 872 | 2.9 | 40 | 966 | 1219 | 972 | 1052 | 980 | 848 | 256 | 39 | 3 | 3 | 2 | 1 | 150 | 25 | 86 | 1 | 0 | 2 | 26 | 0 | 15 | 28 | 60 | 20 | 0 | 0 | 0
33 | 345 | 460 | 2.94 | 650 | 871 | 2.9 | 40 | 949 | 1213 | 975 | 1054 | 984 | 847 | 274 | 39 | 3 | 3 | 2 | 1 | 150 | 25 | 86 | 1 | 0 | 2 | 26 | 0 | 15 | 28 | 60 | 20 | 0 | 0 | 0
32 | 330 | 465 | 2.94 | 650 | 875 | 2.9 | 40 | 954 | 1217 | 992 | 1060 | 992 | 857 | 216 | 39 | 3 | 3 | 2 | 1 | 150 | 25 | 86 | 1 | 0 | 2 | 26 | 0 | 15 | 28 | 60 | 20 | 0 | 0 | 0
36 | 360 | 485 | 2.94 | 650 | 873 | 2.9 | 40 | 953 | 1216 | 987 | 1060 | 981 | 850 | 220 | 39 | 3 | 3 | 2 | 1 | 150 | 25 | 86 | 1 | 0 | 2 | 26 | 0 | 15 | 28 | 60 | 20 | 0 | 0 | 0
35 | 360 | 480 | 2.94 | 650 | 875 | 2.9 | 40 | 958 | 1220 | 995 | 1065 | 992 | 855 | 217 | 39 | 3 | 3 | 2 | 1 | 150 | 25 | 86 | 1 | 0 | 2 | 26 | 0 | 15 | 28 | 60 | 20 | 0 | 0 | 0
31 | 345 | 490 | 2.94 | 620 | 853 | 2.9 | 40 | 956 | 1213 | 972 | 1039 | 979 | 854 | 200 | 38 | 3 | 17 | 2 | 1 | 150 | 15 | 86 | 0 | 3 | 3 | 36 | 0 | 16 | 21 | 50 | 17 | 1 | 0 | 0
33 | 335 | 475 | 2.94 | 650 | 871 | 2.9 | 40 | 958 | 1218 | 970 | 1035 | 966 | 866 | 288 | 38 | 3 | 17 | 2 | 1 | 150 | 15 | 86 | 0 | 3 | 3 | 36 | 0 | 16 | 21 | 50 | 17 | 1 | 0 | 0
34 | 320 | 465 | 2.94 | 651 | 870 | 2.9 | 40 | 953 | 1214 | 987 | 1047 | 977 | 867 | 287 | 38 | 3 | 17 | 2 | 1 | 150 | 15 | 86 | 0 | 3 | 3 | 36 | 0 | 16 | 21 | 50 | 17 | 1 | 0 | 0
39 | 330 | 480 | 2.94 | 651 | 870 | 2.9 | 41 | 966 | 1215 | 966 | 1029 | 939 | 863 | 287 | 38 | 3 | 17 | 2 | 1 | 150 | 15 | 86 | 0 | 3 | 3 | 36 | 0 | 16 | 21 | 50 | 17 | 1 | 0 | 0
36 | 325 | 480 | 2.94 | 651 | 870 | 2.9 | 40 | 966 | 1215 | 988 | 1050 | 980 | 869 | 282 | 38 | 3 | 17 | 2 | 1 | 150 | 15 | 86 | 0 | 3 | 3 | 36 | 0 | 16 | 21 | 50 | 17 | 1 | 0 | 0
37 | 335 | 475 | 2.94 | 650 | 870 | 2.9 | 40 | 966 | 1211 | 970 | 1035 | 952 | 865 | 286 | 38 | 3 | 17 | 2 | 1 | 150 | 15 | 86 | 0 | 3 | 3 | 36 | 0 | 16 | 21 | 50 | 17 | 1 | 0 | 0
36 | 335 | 475 | 2.94 | 652 | 871 | 2.9 | 40 | 966 | 1222 | 995 | 1056 | 1000 | 879 | 292 | 38 | 3 | 17 | 2 | 1 | 150 | 15 | 86 | 0 | 3 | 3 | 36 | 0 | 16 | 21 | 50 | 17 | 1 | 0 | 0
34 | 360 | 470 | 2.94 | 651 | 868 | 2.9 | 40 | 963 | 1220 | 975 | 1038 | 970 | 862 | 301 | 38 | 3 | 17 | 2 | 1 | 150 | 15 | 86 | 0 | 3 | 3 | 36 | 0 | 16 | 21 | 50 | 17 | 1 | 0 | 0
36 | 335 | 475 | 2.94 | 651 | 866 | 2.9 | 40 | 953 | 1215 | 964 | 1031 | 951 | 862 | 301 | 38 | 3 | 17 | 2 | 1 | 150 | 15 | 86 | 0 | 3 | 3 | 36 | 0 | 16 | 21 | 50 | 17 | 1 | 0 | 0
33 | 330 | 480 | 2.94 | 650 | 870 | 2.9 | 40 | 951 | 1215 | 995 | 1054 | 980 | 860 | 297 | 38 | 3 | 17 | 2 | 1 | 150 | 15 | 86 | 0 | 3 | 3 | 36 | 0 | 16 | 21 | 50 | 17 | 1 | 0 | 0
38 | 335 | 475 | 2.94 | 651 | 864 | 2.9 | 41 | 946 | 1216 | 979 | 1005 | 940 | 847 | 300 | 38 | 3 | 17 | 2 | 1 | 150 | 15 | 86 | 0 | 3 | 3 | 36 | 0 | 16 | 21 | 50 | 17 | 1 | 0 | 0
35 | 330 | 480 | 2.94 | 650 | 870 | 2.9 | 41 | 966 | 1208 | 947 | 1019 | 953 | 860 | 300 | 38 | 3 | 17 | 2 | 1 | 150 | 15 | 86 | 0 | 3 | 3 | 36 | 0 | 16 | 21 | 50 | 17 | 1 | 0 | 0
35 | 345 | 475 | 2.94 | 650 | 870 | 2.9 | 40 | 959 | 1221 | 982 | 1049 | 991 | 869 | 302 | 38 | 3 | 17 | 2 | 1 | 150 | 15 | 86 | 0 | 3 | 3 | 36 | 0 | 16 | 21 | 50 | 17 | 1 | 0 | 0
35 | 350 | 475 | 2.94 | 651 | 874 | 2.9 | 40 | 963 | 1238 | 1014 | 1057 | 1003 | 877 | 191 | 38 | 3 | 17 | 2 | 1 | 150 | 15 | 86 | 0 | 3 | 3 | 36 | 0 | 16 | 21 | 50 | 17 | 1 | 0 | 0
32 | 395 | 510 | 2.94 | 651 | 869 | 2.9 | 40 | 945 | 1213 | 986 | 1042 | 975 | 870 | 340 | 42 | 2 | 7 | 2 | 0 | 150 | 12 | 86 | 1 | 0 | 3 | 19 | 0 | 15 | 19 | 60 | 15 | 0 | 0 | 0
30 | 385 | 505 | 2.94 | 650 | 868 | 2.9 | 40 | 965 | 1211 | 989 | 1044 | 977 | 870 | 340 | 42 | 2 | 7 | 2 | 0 | 150 | 12 | 86 | 1 | 0 | 3 | 19 | 0 | 15 | 19 | 60 | 15 | 0 | 0 | 0
30 | 375 | 500 | 2.94 | 651 | 869 | 2.9 | 40 | 966 | 1208 | 984 | 1038 | 973 | 869 | 336 | 42 | 2 | 7 | 2 | 0 | 150 | 12 | 86 | 1 | 0 | 3 | 19 | 0 | 15 | 19 | 60 | 15 | 0 | 0 | 0
33 | 385 | 505 | 2.94 | 650 | 870 | 2.9 | 40 | 953 | 1208 | 982 | 1040 | 974 | 869 | 331 | 42 | 2 | 7 | 2 | 0 | 150 | 12 | 86 | 1 | 0 | 3 | 19 | 0 | 15 | 19 | 60 | 15 | 0 | 0 | 0
32 | 375 | 500 | 2.94 | 650 | 869 | 2.9 | 40 | 945 | 1237 | 1005 | 1058 | 975 | 858 | 205 | 42 | 2 | 7 | 2 | 0 | 150 | 12 | 86 | 1 | 0 | 3 | 19 | 0 | 15 | 19 | 60 | 15 | 0 | 0 | 0
31 | 380 | 500 | 2.94 | 651 | 870 | 2.9 | 40 | 966 | 1244 | 1011 | 1058 | 980 | 861 | 205 | 42 | 2 | 7 | 2 | 0 | 150 | 12 | 86 | 1 | 0 | 3 | 19 | 0 | 15 | 19 | 60 | 15 | 0 | 0 | 0
32 | 380 | 500 | 2.94 | 646 | 869 | 2.9 | 40 | 956 | 1241 | 1003 | 1053 | 971 | 860 | 205 | 42 | 2 | 7 | 2 | 0 | 150 | 12 | 86 | 1 | 0 | 3 | 19 | 0 | 15 | 19 | 60 | 15 | 0 | 0 | 0
35 | 325 | 455 | 2.94 | 652 | 877 | 2.9 | 40 | 966 | 1217 | 996 | 1066 | 993 | 885 | 200 | 41 | 3 | 6 | 2 | 1 | 150 | 14 | 85 | 0 | 0 | 3 | 41 | 0 | 12 | 24 | 60 | 19 | 0 | 0 | 0
33 | 320 | 470 | 2.94 | 651 | 877 | 2.9 | 40 | 949 | 1218 | 991 | 1063 | 984 | 884 | 201 | 41 | 3 | 6 | 2 | 1 | 150 | 14 | 85 | 0 | 0 | 3 | 41 | 0 | 12 | 24 | 60 | 19 | 0 | 0 | 0
35 | 320 | 460 | 2.94 | 651 | 877 | 2.9 | 41 | 956 | 1217 | 978 | 1055 | 982 | 880 | 201 | 41 | 3 | 6 | 2 | 1 | 150 | 14 | 85 | 0 | 0 | 3 | 41 | 0 | 12 | 24 | 60 | 19 | 0 | 0 | 0
41 | 315 | 445 | 2.94 | 652 | 877 | 2.9 | 40 | 951 | 1213 | 951 | 1041 | 966 | 878 | 201 | 41 | 3 | 6 | 2 | 1 | 150 | 14 | 85 | 0 | 0 | 3 | 41 | 0 | 12 | 24 | 60 | 19 | 0 | 0 | 0
35 | 305 | 445 | 2.94 | 650 | 879 | 2.9 | 40 | 966 | 1221 | 989 | 1066 | 991 | 884 | 207 | 41 | 3 | 6 | 2 | 1 | 150 | 14 | 85 | 0 | 0 | 3 | 41 | 0 | 12 | 24 | 60 | 19 | 0 | 0 | 0
34 | 310 | 445 | 2.94 | 650 | 877 | 2.9 | 40 | 966 | 1216 | 988 | 1064 | 990 | 883 | 201 | 41 | 3 | 6 | 2 | 1 | 150 | 14 | 85 | 0 | 0 | 3 | 41 | 0 | 12 | 24 | 60 | 19 | 0 | 0 | 0
37 | 310 | 440 | 2.94 | 651 | 876 | 2.9 | 40 | 950 | 1216 | 984 | 1065 | 987 | 883 | 200 | 41 | 3 | 6 | 2 | 1 | 150 | 14 | 85 | 0 | 0 | 3 | 41 | 0 | 12 | 24 | 60 | 19 | 0 | 0 | 0
36 | 310 | 450 | 2.94 | 650 | 875 | 2.9 | 40 | 955 | 1214 | 984 | 1064 | 991 | 883 | 202 | 41 | 3 | 6 | 2 | 1 | 150 | 14 | 85 | 0 | 0 | 3 | 41 | 0 | 12 | 24 | 60 | 19 | 0 | 0 | 0
37 | 310 | 445 | 2.94 | 652 | 877 | 2.9 | 40 | 956 | 1212 | 973 | 1059 | 990 | 879 | 200 | 41 | 3 | 6 | 2 | 1 | 150 | 14 | 85 | 0 | 0 | 3 | 41 | 0 | 12 | 24 | 60 | 19 | 0 | 0 | 0
36 | 320 | 455 | 2.94 | 650 | 876 | 2.9 | 40 | 948 | 1210 | 984 | 1060 | 987 | 885 | 200 | 41 | 3 | 6 | 2 | 1 | 150 | 14 | 85 | 0 | 0 | 3 | 41 | 0 | 12 | 24 | 60 | 19 | 0 | 0 | 0
37 | 305 | 465 | 2.44 | 654 | 875 | 2.41 | 39 | 1027 | 1216 | 977 | 1044 | 990 | 868 | 217 | 41 | 3 | 6 | 2 | 1 | 150 | 14 | 85 | 0 | 0 | 3 | 41 | 0 | 12 | 24 | 60 | 19 | 0 | 0 | 0
34 | 335 | 485 | 2.84 | 621 | 874 | 2.8 | 39 | 997 | 1231 | 1001 | 1075 | 1000 | 868 | 205 | 41 | 3 | 6 | 2 | 1 | 150 | 14 | 85 | 0 | 0 | 3 | 41 | 0 | 12 | 24 | 60 | 19 | 0 | 0 | 0
39 | 330 | 460 | 2.94 | 653 | 875 | 2.9 | 41 | 966 | 1213 | 989 | 1065 | 991 | 864 | 203 | 41 | 3 | 6 | 2 | 1 | 150 | 14 | 85 | 0 | 0 | 3 | 41 | 0 | 12 | 24 | 60 | 19 | 0 | 0 | 0
35 | 340 | 480 | 2.84 | 625 | 872 | 2.8 | 39 | 993 | 1212 | 1004 | 1073 | 1012 | 863 | 205 | 39 | 6 | 13 | 1 | 0 | 150 | 14 | 85 | 0 | 0 | 2 | 30 | 0 | 13 | 16 | 60 | 17 | 0 | 0 | 0
37 | 340 | 480 | 2.84 | 621 | 873 | 2.8 | 39 | 986 | 1223 | 998 | 1071 | 1012 | 859 | 204 | 39 | 6 | 13 | 1 | 0 | 150 | 14 | 85 | 0 | 0 | 2 | 30 | 0 | 13 | 16 | 60 | 17 | 0 | 0 | 0
31 | 355 | 490 | 2.94 | 624 | 857 | 2.9 | 40 | 956 | 1210 | 999 | 1071 | 1012 | 855 | 238 | 39 | 6 | 13 | 1 | 0 | 150 | 14 | 85 | 0 | 0 | 2 | 30 | 0 | 13 | 16 | 60 | 17 | 0 | 0 | 0
33 | 335 | 475 | 2.94 | 624 | 856 | 2.9 | 40 | 950 | 1212 | 1001 | 1072 | 1017 | 857 | 238 | 39 | 6 | 13 | 1 | 0 | 150 | 14 | 85 | 0 | 0 | 2 | 30 | 0 | 13 | 16 | 60 | 17 | 0 | 0 | 0
33 | 365 | 495 | 2.94 | 620 | 857 | 2.9 | 41 | 966 | 1209 | 1000 | 1068 | 1007 | 854 | 239 | 39 | 6 | 13 | 1 | 0 | 150 | 14 | 85 | 0 | 0 | 2 | 30 | 0 | 13 | 16 | 60 | 17 | 0 | 0 | 0
35 | 350 | 485 | 2.94 | 622 | 857 | 2.9 | 40 | 950 | 1209 | 1002 | 1073 | 1012 | 859 | 237 | 39 | 6 | 13 | 1 | 0 | 150 | 14 | 85 | 0 | 0 | 2 | 30 | 0 | 13 | 16 | 60 | 17 | 0 | 0 | 0
33 | 345 | 480 | 2.94 | 620 | 856 | 2.9 | 40 | 965 | 1206 | 995 | 1069 | 1007 | 855 | 238 | 39 | 6 | 13 | 1 | 0 | 150 | 14 | 85 | 0 | 0 | 2 | 30 | 0 | 13 | 16 | 60 | 17 | 0 | 0 | 0
35 | 350 | 485 | 2.94 | 620 | 856 | 2.9 | 40 | 947 | 1206 | 998 | 1070 | 1017 | 857 | 234 | 39 | 6 | 13 | 1 | 0 | 150 | 14 | 85 | 0 | 0 | 2 | 30 | 0 | 13 | 16 | 60 | 17 | 0 | 0 | 0
32 | 345 | 480 | 2.94 | 620 | 856 | 2.9 | 40 | 966 | 1206 | 993 | 1064 | 1007 | 854 | 235 | 39 | 6 | 13 | 1 | 0 | 150 | 14 | 85 | 0 | 0 | 2 | 30 | 0 | 13 | 16 | 60 | 17 | 0 | 0 | 0
36 | 350 | 485 | 2.84 | 620 | 873 | 2.8 | 39 | 997 | 1209 | 1001 | 1067 | 1019 | 864 | 201 | 39 | 6 | 13 | 1 | 0 | 150 | 14 | 85 | 0 | 0 | 2 | 30 | 0 | 13 | 16 | 60 | 17 | 0 | 0 | 0
31 | 340 | 480 | 2.84 | 620 | 871 | 2.8 | 39 | 980 | 1214 | 1000 | 1066 | 1014 | 860 | 205 | 39 | 6 | 13 | 1 | 0 | 150 | 14 | 85 | 0 | 0 | 2 | 30 | 0 | 13 | 16 | 60 | 17 | 0 | 0 | 0
33 | 350 | 490 | 2.84 | 620 | 866 | 2.8 | 39 | 996 | 1223 | 1010 | 1075 | 1030 | 856 | 202 | 39 | 6 | 13 | 1 | 0 | 150 | 14 | 85 | 0 | 0 | 2 | 30 | 0 | 13 | 16 | 60 | 17 | 0 | 0 | 0
35 | 365 | 495 | 2.94 | 620 | 856 | 2.9 | 40 | 950 | 1221 | 983 | 1069 | 1009 | 855 | 200 | 35 | 5 | 13 | 2 | 1 | 150 | 17 | 84 | 0 | 2 | 3 | 25 | 0 | 15 | 26 | 60 | 18 | 0 | 0 | 0
33 | 360 | 495 | 2.94 | 620 | 855 | 2.9 | 40 | 951 | 1222 | 978 | 1065 | 1006 | 854 | 200 | 35 | 5 | 13 | 2 | 1 | 150 | 17 | 84 | 0 | 2 | 3 | 25 | 0 | 15 | 26 | 60 | 18 | 0 | 0 | 0
33 | 360 | 495 | 2.94 | 620 | 855 | 2.9 | 40 | 954 | 1217 | 971 | 1064 | 1002 | 853 | 200 | 35 | 5 | 13 | 2 | 1 | 150 | 17 | 84 | 0 | 2 | 3 | 25 | 0 | 15 | 26 | 60 | 18 | 0 | 0 | 0
34 | 360 | 495 | 2.94 | 620 | 855 | 2.9 | 40 | 957 | 1214 | 977 | 1066 | 999 | 855 | 205 | 35 | 5 | 13 | 2 | 1 | 150 | 17 | 84 | 0 | 2 | 3 | 25 | 0 | 15 | 26 | 60 | 18 | 0 | 0 | 0
34 | 365 | 500 | 2.94 | 620 | 855 | 2.9 | 40 | 949 | 1209 | 981 | 1068 | 1001 | 852 | 210 | 35 | 5 | 13 | 2 | 1 | 150 | 17 | 84 | 0 | 2 | 3 | 25 | 0 | 15 | 26 | 60 | 18 | 0 | 0 | 0
33 | 350 | 495 | 2.94 | 621 | 856 | 2.9 | 40 | 962 | 1208 | 982 | 1067 | 1005 | 856 | 200 | 35 | 5 | 13 | 2 | 1 | 150 | 17 | 84 | 0 | 2 | 3 | 25 | 0 | 15 | 26 | 60 | 18 | 0 | 0 | 0
33 | 360 | 500 | 2.94 | 620 | 855 | 2.9 | 40 | 952 | 1211 | 987 | 1070 | 1000 | 854 | 203 | 35 | 5 | 13 | 2 | 1 | 150 | 17 | 84 | 0 | 2 | 3 | 25 | 0 | 15 | 26 | 60 | 18 | 0 | 0 | 0
31 | 370 | 505 | 2.94 | 620 | 855 | 2.9 | 40 | 950 | 1211 | 982 | 1067 | 1003 | 853 | 203 | 35 | 5 | 13 | 2 | 1 | 150 | 17 | 84 | 0 | 2 | 3 | 25 | 0 | 15 | 26 | 60 | 18 | 0 | 0 | 0
31 | 370 | 505 | 2.94 | 620 | 855 | 2.9 | 40 | 965 | 1210 | 978 | 1064 | 1000 | 852 | 201 | 35 | 5 | 13 | 2 | 1 | 150 | 17 | 84 | 0 | 2 | 3 | 25 | 0 | 15 | 26 | 60 | 18 | 0 | 0 | 0
35 | 365 | 505 | 2.94 | 620 | 854 | 2.9 | 41 | 953 | 1205 | 970 | 1058 | 996 | 852 | 200 | 35 | 5 | 13 | 2 | 1 | 150 | 17 | 84 | 0 | 2 | 3 | 25 | 0 | 15 | 26 | 60 | 18 | 0 | 0 | 0
35 | 360 | 500 | 2.94 | 620 | 854 | 2.9 | 40 | 961 | 1216 | 971 | 1061 | 992 | 853 | 200 | 35 | 5 | 13 | 2 | 1 | 150 | 17 | 84 | 0 | 2 | 3 | 25 | 0 | 15 | 26 | 60 | 18 | 0 | 0 | 0
34 | 345 | 495 | 2.94 | 622 | 854 | 2.9 | 40 | 966 | 1221 | 969 | 1061 | 999 | 849 | 200 | 35 | 5 | 13 | 2 | 1 | 150 | 17 | 84 | 0 | 2 | 3 | 25 | 0 | 15 | 26 | 60 | 18 | 0 | 0 | 0
32 | 360 | 500 | 3.44 | 597 | 854 | 3.39 | 43 | 848 | 1210 | 1000 | 1054 | 992 | 848 | 202 | 32 | 4 | 2 | 2 | 1 | 150 | 13 | 83 | 1 | 0 | 2 | 33 | 0 | 18 | 25 | 60 | 18 | 0 | 0 | 0
34 | 370 | 500 | 3.44 | 597 | 854 | 3.39 | 43 | 833 | 1214 | 1005 | 1047 | 991 | 848 | 203 | 32 | 4 | 2 | 2 | 1 | 150 | 13 | 83 | 1 | 0 | 2 | 33 | 0 | 18 | 25 | 60 | 18 | 0 | 0 | 0
32 | 360 | 500 | 3.44 | 596 | 855 | 3.39 | 42 | 858 | 1216 | 989 | 1055 | 992 | 847 | 202 | 32 | 4 | 2 | 2 | 1 | 150 | 13 | 83 | 1 | 0 | 2 | 33 | 0 | 18 | 25 | 60 | 18 | 0 | 0 | 0
33 | 360 | 490 | 2.84 | 620 | 871 | 2.8 | 39 | 983 | 1210 | 998 | 1065 | 997 | 858 | 204 | 32 | 4 | 2 | 2 | 1 | 150 | 13 | 83 | 1 | 0 | 2 | 33 | 0 | 18 | 25 | 60 | 18 | 0 | 0 | 0
34 | 355 | 490 | 2.94 | 620 | 854 | 2.9 | 40 | 966 | 1215 | 1000 | 1070 | 1013 | 847 | 202 | 32 | 4 | 2 | 2 | 1 | 150 | 13 | 83 | 1 | 0 | 2 | 33 | 0 | 18 | 25 | 60 | 18 | 0 | 0 | 0
32 | 355 | 490 | 2.94 | 620 | 854 | 2.9 | 40 | 952 | 1213 | 1002 | 1071 | 1011 | 847 | 202 | 32 | 4 | 2 | 2 | 1 | 150 | 13 | 83 | 1 | 0 | 2 | 33 | 0 | 18 | 25 | 60 | 18 | 0 | 0 | 0
31 | 360 | 490 | 2.84 | 620 | 872 | 2.8 | 39 | 996 | 1221 | 1006 | 1074 | 1015 | 857 | 199 | 32 | 4 | 2 | 2 | 1 | 150 | 13 | 83 | 1 | 0 | 2 | 33 | 0 | 18 | 25 | 60 | 18 | 0 | 0 | 0
30 | 365 | 495 | 2.84 | 621 | 875 | 2.8 | 39 | 977 | 1216 | 991 | 1068 | 992 | 861 | 202 | 32 | 4 | 2 | 2 | 1 | 150 | 13 | 83 | 1 | 0 | 2 | 33 | 0 | 18 | 25 | 60 | 18 | 0 | 0 | 0
32 | 360 | 490 | 2.84 | 621 | 874 | 2.8 | 39 | 987 | 1217 | 1000 | 1077 | 993 | 867 | 207 | 32 | 4 | 2 | 2 | 1 | 150 | 13 | 83 | 1 | 0 | 2 | 33 | 0 | 18 | 25 | 60 | 18 | 0 | 0 | 0
38 | 355 | 470 | 2.92 | 630 | 854 | 2.88 | 43 | 954 | 1247 | 1007 | 1069 | 994 | 849 | 192 | 38 | 3 | 5 | 2 | 2 | 150 | 0 | 35 | 1 | 0 | 4 | 0 | 0 | 14 | 72 | 90 | 0 | 0 | 0 | 0
37 | 365 | 475 | 2.92 | 629 | 853 | 2.88 | 43 | 954 | 1245 | 1014 | 1076 | 992 | 845 | 192 | 38 | 3 | 5 | 2 | 2 | 150 | 0 | 35 | 1 | 0 | 4 | 0 | 0 | 14 | 72 | 90 | 0 | 0 | 0 | 0
37 | 340 | 470 | 2.92 | 631 | 850 | 2.88 | 43 | 957 | 1239 | 1008 | 1046 | 948 | 832 | 192 | 38 | 3 | 5 | 2 | 2 | 150 | 0 | 35 | 1 | 0 | 4 | 0 | 0 | 14 | 72 | 90 | 0 | 0 | 0 | 0
37 | 380 | 475 | 2.92 | 630 | 857 | 2.88 | 43 | 958 | 1239 | 1005 | 1064 | 991 | 863 | 181 | 38 | 3 | 5 | 2 | 2 | 150 | 0 | 35 | 1 | 0 | 4 | 0 | 0 | 14 | 72 | 90 | 0 | 0 | 0 | 0
37 | 375 | 485 | 2.92 | 629 | 858 | 2.88 | 43 | 949 | 1237 | 1005 | 1066 | 990 | 865 | 182 | 38 | 3 | 5 | 2 | 2 | 150 | 0 | 35 | 1 | 0 | 4 | 0 | 0 | 14 | 72 | 90 | 0 | 0 | 0 | 0
36 | 350 | 470 | 3.02 | 632 | 857 | 2.98 | 43 | 965 | 1227 | 1021 | 1054 | 990 | 880 | 192 | 31 | 3 | 9 | 2 | 1 | 150 | 0 | 33 | 1 | 0 | 3 | 0 | 0 | 13 | 70 | 80 | 0 | 0 | 0 | 0
37 | 380 | 485 | 3.02 | 630 | 852 | 2.98 | 43 | 951 | 1233 | 1025 | 1056 | 996 | 860 | 207 | 31 | 3 | 9 | 2 | 1 | 150 | 0 | 33 | 1 | 0 | 3 | 0 | 0 | 13 | 70 | 80 | 0 | 0 | 0 | 0
34 | 355 | 480 | 4.02 | 639 | 847 | 3.97 | 46 | 804 | 1245 | 1032 | 1046 | 994 | 868 | 199 | 31 | 3 | 9 | 2 | 1 | 150 | 0 | 33 | 1 | 0 | 3 | 0 | 0 | 13 | 70 | 80 | 0 | 0 | 0 | 0
37 | 365 | 480 | 4.02 | 636 | 856 | 3.97 | 46 | 798 | 1237 | 1029 | 1036 | 992 | 861 | 198 | 31 | 3 | 9 | 2 | 1 | 150 | 0 | 33 | 1 | 0 | 3 | 0 | 0 | 13 | 70 | 80 | 0 | 0 | 0 | 0
35 | 370 | 475 | 3.02 | 631 | 858 | 2.98 | 43 | 983 | 1217 | 999 | 1032 | 1005 | 872 | 219 | 31 | 3 | 9 | 2 | 1 | 150 | 0 | 33 | 1 | 0 | 3 | 0 | 0 | 13 | 70 | 80 | 0 | 0 | 0 | 0
35 | 360 | 475 | 3.02 | 632 | 855 | 2.98 | 44 | 970 | 1217 | 969 | 1008 | 985 | 856 | 228 | 31 | 3 | 9 | 2 | 1 | 150 | 0 | 33 | 1 | 0 | 3 | 0 | 0 | 13 | 70 | 80 | 0 | 0 | 0 | 0
34 | 370 | 475 | 3.02 | 630 | 855 | 2.98 | 43 | 972 | 1247 | 1005 | 1055 | 1004 | 866 | 188 | 31 | 3 | 9 | 2 | 1 | 150 | 0 | 33 | 1 | 0 | 3 | 0 | 0 | 13 | 70 | 80 | 0 | 0 | 0 | 0
28 | 395 | 525 | 2.84 | 620 | 874 | 2.8 | 39 | 993 | 1221 | 995 | 1068 | 1010 | 862 | 207 | 41 | 4 | 7 | 2 | 1 | 149 | 16 | 87 | 0 | 1 | 2 | 24 | 0 | 18 | 27 | 60 | 20 | 0 | 0 | 0
31 | 395 | 520 | 2.84 | 620 | 875 | 2.8 | 39 | 985 | 1217 | 994 | 1066 | 1016 | 866 | 203 | 41 | 4 | 7 | 2 | 1 | 149 | 16 | 87 | 0 | 1 | 2 | 24 | 0 | 18 | 27 | 60 | 20 | 0 | 0 | 0
29 | 400 | 525 | 2.84 | 620 | 875 | 2.8 | 39 | 990 | 1218 | 992 | 1066 | 1018 | 866 | 208 | 41 | 4 | 7 | 2 | 1 | 149 | 16 | 87 | 0 | 1 | 2 | 24 | 0 | 18 | 27 | 60 | 20 | 0 | 0 | 0
30 | 390 | 520 | 2.84 | 620 | 874 | 2.8 | 39 | 997 | 1216 | 996 | 1068 | 1007 | 862 | 205 | 41 | 4 | 7 | 2 | 1 | 149 | 16 | 87 | 0 | 1 | 2 | 24 | 0 | 18 | 27 | 60 | 20 | 0 | 0 | 0
29 | 380 | 520 | 2.84 | 620 | 874 | 2.8 | 39 | 982 | 1213 | 1000 | 1069 | 1016 | 864 | 209 | 41 | 4 | 7 | 2 | 1 | 149 | 16 | 87 | 0 | 1 | 2 | 24 | 0 | 18 | 27 | 60 | 20 | 0 | 0 | 0
29 | 390 | 510 | 2.84 | 620 | 874 | 2.8 | 39 | 986 | 1215 | 996 | 1064 | 998 | 858 | 205 | 41 | 4 | 7 | 2 | 1 | 149 | 16 | 87 | 0 | 1 | 2 | 24 | 0 | 18 | 27 | 60 | 20 | 0 | 0 | 0
30 | 395 | 525 | 2.84 | 620 | 875 | 2.8 | 39 | 980 | 1213 | 1002 | 1069 | 1022 | 866 | 210 | 41 | 4 | 7 | 2 | 1 | 149 | 16 | 87 | 0 | 1 | 2 | 24 | 0 | 18 | 27 | 60 | 20 | 0 | 0 | 0
28 | 390 | 520 | 2.84 | 620 | 875 | 2.8 | 39 | 984 | 1214 | 1000 | 1067 | 1009 | 862 | 206 | 41 | 4 | 7 | 2 | 1 | 149 | 16 | 87 | 0 | 1 | 2 | 24 | 0 | 18 | 27 | 60 | 20 | 0 | 0 | 0
29 | 390 | 515 | 2.84 | 620 | 875 | 2.8 | 39 | 988 | 1212 | 1005 | 1072 | 1016 | 866 | 211 | 41 | 4 | 7 | 2 | 1 | 149 | 16 | 87 | 0 | 1 | 2 | 24 | 0 | 18 | 27 | 60 | 20 | 0 | 0 | 0
30 | 395 | 525 | 2.84 | 620 | 875 | 2.8 | 39 | 987 | 1214 | 1002 | 1069 | 1009 | 864 | 207 | 41 | 4 | 7 | 2 | 1 | 149 | 16 | 87 | 0 | 1 | 2 | 24 | 0 | 18 | 27 | 60 | 20 | 0 | 0 | 0
32 | 355 | 480 | 2.94 | 651 | 872 | 2.9 | 40 | 949 | 1230 | 1007 | 1073 | 1020 | 856 | 202 | 41 | 4 | 7 | 2 | 1 | 149 | 16 | 87 | 0 | 1 | 2 | 24 | 0 | 18 | 27 | 60 | 20 | 0 | 0 | 0
29 | 360 | 475 | 2.94 | 650 | 872 | 2.9 | 40 | 948 | 1227 | 1003 | 1071 | 1026 | 859 | 200 | 41 | 4 | 7 | 2 | 1 | 149 | 16 | 87 | 0 | 1 | 2 | 24 | 0 | 18 | 27 | 60 | 20 | 0 | 0 | 0
38 | 340 | 470 | 2.94 | 651 | 872 | 2.9 | 40 | 950 | 1221 | 1020 | 1080 | 1034 | 852 | 199 | 41 | 4 | 7 | 2 | 1 | 149 | 16 | 87 | 0 | 1 | 2 | 24 | 0 | 18 | 27 | 60 | 20 | 0 | 0 | 0
28 | 390 | 520 | 2.84 | 620 | 871 | 2.8 | 39 | 997 | 1218 | 1019 | 1076 | 1030 | 862 | 203 | 41 | 4 | 7 | 2 | 1 | 149 | 16 | 87 | 0 | 1 | 2 | 24 | 0 | 18 | 27 | 60 | 20 | 0 | 0 | 0
34 | 345 | 475 | 2.94 | 651 | 870 | 2.9 | 40 | 966 | 1232 | 1002 | 1063 | 956 | 862 | 212 | 38 | 3 | 14 | 2 | 1 | 149 | 18 | 87 | 0 | 3 | 3 | 24 | 0 | 14 | 23 | 30 | 19 | 1 | 0 | 0
33 | 370 | 495 | 2.94 | 650 | 872 | 2.9 | 40 | 966 | 1231 | 991 | 1055 | 988 | 867 | 211 | 38 | 3 | 14 | 2 | 1 | 149 | 18 | 87 | 0 | 3 | 3 | 24 | 0 | 14 | 23 | 30 | 19 | 1 | 0 | 0
38 | 345 | 480 | 2.94 | 651 | 873 | 2.9 | 40 | 952 | 1227 | 1006 | 1062 | 998 | 875 | 211 | 38 | 3 | 14 | 2 | 1 | 149 | 18 | 87 | 0 | 3 | 3 | 24 | 0 | 14 | 23 | 30 | 19 | 1 | 0 | 0
34 | 350 | 485 | 2.94 | 650 | 872 | 2.9 | 40 | 966 | 1231 | 987 | 1052 | 980 | 874 | 211 | 38 | 3 | 14 | 2 | 1 | 149 | 18 | 87 | 0 | 3 | 3 | 24 | 0 | 14 | 23 | 30 | 19 | 1 | 0 | 0
35 | 365 | 500 | 2.94 | 650 | 873 | 2.9 | 40 | 958 | 1234 | 1002 | 1056 | 990 | 869 | 191 | 38 | 3 | 14 | 2 | 1 | 149 | 18 | 87 | 0 | 3 | 3 | 24 | 0 | 14 | 23 | 30 | 19 | 1 | 0 | 0
31 | 365 | 490 | 2.94 | 650 | 872 | 2.9 | 40 | 953 | 1234 | 1002 | 1057 | 973 | 862 | 197 | 38 | 3 | 14 | 2 | 1 | 149 | 18 | 87 | 0 | 3 | 3 | 24 | 0 | 14 | 23 | 30 | 19 | 1 | 0 | 0
31 | 370 | 500 | 2.94 | 651 | 873 | 2.9 | 40 | 949 | 1229 | 1008 | 1059 | 985 | 865 | 202 | 38 | 3 | 14 | 2 | 1 | 149 | 18 | 87 | 0 | 3 | 3 | 24 | 0 | 14 | 23 | 30 | 19 | 1 | 0 | 0
33 | 375 | 505 | 2.94 | 651 | 873 | 2.9 | 40 | 966 | 1229 | 1002 | 1054 | 975 | 866 | 203 | 38 | 3 | 14 | 2 | 1 | 149 | 18 | 87 | 0 | 3 | 3 | 24 | 0 | 14 | 23 | 30 | 19 | 1 | 0 | 0
35 | 360 | 490 | 2.84 | 622 | 872 | 2.8 | 39 | 987 | 1219 | 994 | 1070 | 1001 | 858 | 204 | 33 | 6 | 14 | 2 | 0 | 149 | 15 | 87 | 0 | 0 | 2 | 25 | 0 | 12 | 17 | 60 | 17 | 0 | 0 | 0
33 | 360 | 490 | 2.84 | 621 | 872 | 2.8 | 39 | 997 | 1216 | 1004 | 1075 | 1011 | 860 | 204 | 33 | 6 | 14 | 2 | 0 | 149 | 15 | 87 | 0 | 0 | 2 | 25 | 0 | 12 | 17 | 60 | 17 | 0 | 0 | 0
34 | 355 | 485 | 2.84 | 622 | 873 | 2.8 | 40 | 979 | 1221 | 996 | 1071 | 1008 | 858 | 204 | 33 | 6 | 14 | 2 | 0 | 149 | 15 | 87 | 0 | 0 | 2 | 25 | 0 | 12 | 17 | 60 | 17 | 0 | 0 | 0
33 | 365 | 495 | 2.84 | 620 | 873 | 2.8 | 39 | 982 | 1223 | 1003 | 1075 | 1014 | 860 | 203 | 33 | 6 | 14 | 2 | 0 | 149 | 15 | 87 | 0 | 0 | 2 | 25 | 0 | 12 | 17 | 60 | 17 | 0 | 0 | 0
32 | 360 | 490 | 2.84 | 621 | 872 | 2.8 | 39 | 981 | 1221 | 1002 | 1075 | 1022 | 860 | 202 | 33 | 6 | 14 | 2 | 0 | 149 | 15 | 87 | 0 | 0 | 2 | 25 | 0 | 12 | 17 | 60 | 17 | 0 | 0 | 0
30 | 355 | 490 | 2.84 | 621 | 870 | 2.8 | 39 | 979 | 1223 | 1002 | 1074 | 1016 | 850 | 203 | 33 | 6 | 14 | 2 | 0 | 149 | 15 | 87 | 0 | 0 | 2 | 25 | 0 | 12 | 17 | 60 | 17 | 0 | 0 | 0
35 | 355 | 485 | 2.84 | 621 | 872 | 2.8 | 39 | 972 | 1218 | 997 | 1070 | 1016 | 859 | 201 | 33 | 6 | 14 | 2 | 0 | 149 | 15 | 87 | 0 | 0 | 2 | 25 | 0 | 12 | 17 | 60 | 17 | 0 | 0 | 0
29 | 365 | 500 | 2.84 | 620 | 871 | 2.8 | 39 | 987 | 1221 | 993 | 1067 | 1010 | 855 | 200 | 33 | 6 | 14 | 2 | 0 | 149 | 15 | 87 | 0 | 0 | 2 | 25 | 0 | 12 | 17 | 60 | 17 | 0 | 0 | 0
31 | 365 | 495 | 2.94 | 620 | 857 | 2.9 | 40 | 951 | 1207 | 999 | 1070 | 1003 | 858 | 233 | 33 | 6 | 14 | 2 | 0 | 149 | 15 | 87 | 0 | 0 | 2 | 25 | 0 | 12 | 17 | 60 | 17 | 0 | 0 | 0
30 | 365 | 490 | 2.94 | 620 | 856 | 2.9 | 40 | 966 | 1217 | 997 | 1063 | 1004 | 856 | 234 | 33 | 6 | 14 | 2 | 0 | 149 | 15 | 87 | 0 | 0 | 2 | 25 | 0 | 12 | 17 | 60 | 17 | 0 | 0 | 0
34 | 370 | 500 | 2.94 | 620 | 852 | 2.9 | 40 | 966 | 1221 | 978 | 1036 | 976 | 851 | 202 | 39 | 4 | 11 | 3 | 1 | 148 | 21 | 88 | 1 | 0 | 4 | 24 | 0 | 18 | 19 | 60 | 14 | 0 | 0 | 0
35 | 360 | 485 | 2.94 | 650 | 867 | 2.9 | 41 | 957 | 1207 | 990 | 1029 | 968 | 862 | 340 | 39 | 4 | 11 | 3 | 1 | 148 | 21 | 88 | 1 | 0 | 4 | 24 | 0 | 18 | 19 | 60 | 14 | 0 | 0 | 0
32 | 370 | 495 | 2.94 | 650 | 869 | 2.9 | 40 | 949 | 1208 | 985 | 1042 | 974 | 861 | 332 | 39 | 4 | 11 | 3 | 1 | 148 | 21 | 88 | 1 | 0 | 4 | 24 | 0 | 18 | 19 | 60 | 14 | 0 | 0 | 0
33 | 350 | 490 | 2.94 | 650 | 870 | 2.9 | 40 | 957 | 1211 | 995 | 1044 | 973 | 870 | 338 | 39 | 4 | 11 | 3 | 1 | 148 | 21 | 88 | 1 | 0 | 4 | 24 | 0 | 18 | 19 | 60 | 14 | 0 | 0 | 0
35 | 355 | 485 | 2.94 | 651 | 870 | 2.9 | 40 | 966 | 1208 | 994 | 1046 | 975 | 867 | 337 | 39 | 4 | 11 | 3 | 1 | 148 | 21 | 88 | 1 | 0 | 4 | 24 | 0 | 18 | 19 | 60 | 14 | 0 | 0 | 0
36 | 360 | 490 | 2.94 | 651 | 870 | 2.9 | 40 | 966 | 1213 | 991 | 1044 | 974 | 871 | 337 | 39 | 4 | 11 | 3 | 1 | 148 | 21 | 88 | 1 | 0 | 4 | 24 | 0 | 18 | 19 | 60 | 14 | 0 | 0 | 0
31 | 370 | 490 | 2.94 | 650 | 870 | 2.9 | 40 | 957 | 1211 | 991 | 1041 | 969 | 865 | 333 | 39 | 4 | 11 | 3 | 1 | 148 | 21 | 88 | 1 | 0 | 4 | 24 | 0 | 18 | 19 | 60 | 14 | 0 | 0 | 0
32 | 365 | 490 | 2.94 | 650 | 868 | 2.9 | 40 | 957 | 1215 | 993 | 1047 | 963 | 861 | 335 | 39 | 4 | 11 | 3 | 1 | 148 | 21 | 88 | 1 | 0 | 4 | 24 | 0 | 18 | 19 | 60 | 14 | 0 | 0 | 0
34 | 350 | 485 | 2.94 | 651 | 871 | 2.9 | 40 | 953 | 1212 | 990 | 1046 | 974 | 870 | 334 | 39 | 4 | 11 | 3 | 1 | 148 | 21 | 88 | 1 | 0 | 4 | 24 | 0 | 18 | 19 | 60 | 14 | 0 | 0 | 0
34 | 365 | 495 | 2.94 | 650 | 870 | 2.9 | 40 | 955 | 1217 | 979 | 1042 | 968 | 866 | 335 | 39 | 4 | 11 | 3 | 1 | 148 | 21 | 88 | 1 | 0 | 4 | 24 | 0 | 18 | 19 | 60 | 14 | 0 | 0 | 0
32 | 375 | 500 | 2.94 | 651 | 870 | 2.9 | 41 | 966 | 1215 | 984 | 1035 | 969 | 869 | 334 | 39 | 4 | 11 | 3 | 1 | 148 | 21 | 88 | 1 | 0 | 4 | 24 | 0 | 18 | 19 | 60 | 14 | 0 | 0 | 0
32 | 375 | 500 | 2.94 | 650 | 870 | 2.9 | 40 | 966 | 1217 | 983 | 1044 | 969 | 861 | 325 | 39 | 4 | 11 | 3 | 1 | 148 | 21 | 88 | 1 | 0 | 4 | 24 | 0 | 18 | 19 | 60 | 14 | 0 | 0 | 0
34 | 355 | 480 | 2.94 | 651 | 868 | 2.9 | 40 | 952 | 1214 | 979 | 1035 | 969 | 866 | 291 | 39 | 4 | 11 | 3 | 1 | 148 | 21 | 88 | 1 | 0 | 4 | 24 | 0 | 18 | 19 | 60 | 14 | 0 | 0 | 0
33 | 365 | 505 | 2.94 | 624 | 857 | 2.9 | 41 | 951 | 1213 | 967 | 1048 | 996 | 858 | 202 | 31 | 6 | 16 | 2 | 1 | 148 | 15 | 86 | 0 | 1 | 3 | 22 | 0 | 16 | 26 | 60 | 18 | 0 | 0 | 0
34 | 375 | 505 | 2.94 | 623 | 855 | 2.9 | 41 | 953 | 1204 | 961 | 1040 | 990 | 850 | 203 | 31 | 6 | 16 | 2 | 1 | 148 | 15 | 86 | 0 | 1 | 3 | 22 | 0 | 16 | 26 | 60 | 18 | 0 | 0 | 0
31 | 370 | 505 | 2.94 | 622 | 856 | 2.9 | 41 | 966 | 1209 | 955 | 1039 | 989 | 850 | 206 | 31 | 6 | 16 | 2 | 1 | 148 | 15 | 86 | 0 | 1 | 3 | 22 | 0 | 16 | 26 | 60 | 18 | 0 | 0 | 0
30 | 380 | 515 | 2.94 | 620 | 855 | 2.9 | 40 | 950 | 1209 | 966 | 1051 | 985 | 842 | 237 | 31 | 6 | 16 | 2 | 1 | 148 | 15 | 86 | 0 | 1 | 3 | 22 | 0 | 16 | 26 | 60 | 18 | 0 | 0 | 0
34 | 390 | 515 | 2.94 | 620 | 856 | 2.9 | 40 | 956 | 1205 | 975 | 1059 | 984 | 858 | 249 | 31 | 6 | 16 | 2 | 1 | 148 | 15 | 86 | 0 | 1 | 3 | 22 | 0 | 16 | 26 | 60 | 18 | 0 | 0 | 0
33 | 395 | 515 | 2.94 | 620 | 855 | 2.9 | 40 | 948 | 1208 | 966 | 1050 | 980 | 847 | 236 | 31 | 6 | 16 | 2 | 1 | 148 | 15 | 86 | 0 | 1 | 3 | 22 | 0 | 16 | 26 | 60 | 18 | 0 | 0 | 0
33 | 385 | 510 | 2.94 | 620 | 855 | 2.9 | 40 | 954 | 1204 | 975 | 1059 | 989 | 855 | 241 | 31 | 6 | 16 | 2 | 1 | 148 | 15 | 86 | 0 | 1 | 3 | 22 | 0 | 16 | 26 | 60 | 18 | 0 | 0 | 0
32 | 385 | 515 | 2.94 | 621 | 856 | 2.9 | 40 | 950 | 1210 | 967 | 1049 | 980 | 853 | 227 | 31 | 6 | 16 | 2 | 1 | 148 | 15 | 86 | 0 | 1 | 3 | 22 | 0 | 16 | 26 | 60 | 18 | 0 | 0 | 0
33 | 345 | 485 | 2.94 | 621 | 852 | 2.9 | 40 | 953 | 1208 | 965 | 1047 | 990 | 837 | 201 | 27 | 5 | 14 | 2 | 1 | 148 | 10 | 86 | 0 | 1 | 3 | 25 | 0 | 16 | 23 | 60 | 17 | 0 | 0 | 0
34 | 350 | 490 | 2.94 | 621 | 852 | 2.9 | 40 | 966 | 1207 | 962 | 1048 | 999 | 841 | 203 | 27 | 5 | 14 | 2 | 1 | 148 | 10 | 86 | 0 | 1 | 3 | 25 | 0 | 16 | 23 | 60 | 17 | 0 | 0 | 0
32 | 360 | 495 | 2.94 | 620 | 852 | 2.9 | 40 | 963 | 1202 | 963 | 1048 | 996 | 841 | 202 | 27 | 5 | 14 | 2 | 1 | 148 | 10 | 86 | 0 | 1 | 3 | 25 | 0 | 16 | 23 | 60 | 17 | 0 | 0 | 0
33 | 350 | 485 | 2.94 | 620 | 853 | 2.9 | 40 | 966 | 1205 | 966 | 1050 | 992 | 839 | 201 | 27 | 5 | 14 | 2 | 1 | 148 | 10 | 86 | 0 | 1 | 3 | 25 | 0 | 16 | 23 | 60 | 17 | 0 | 0 | 0
32 | 345 | 485 | 2.94 | 621 | 852 | 2.9 | 40 | 947 | 1205 | 960 | 1049 | 998 | 837 | 201 | 27 | 5 | 14 | 2 | 1 | 148 | 10 | 86 | 0 | 1 | 3 | 25 | 0 | 16 | 23 | 60 | 17 | 0 | 0 | 0
33 | 340 | 485 | 2.94 | 620 | 851 | 2.9 | 40 | 953 | 1210 | 957 | 1042 | 989 | 836 | 201 | 27 | 5 | 14 | 2 | 1 | 148 | 10 | 86 | 0 | 1 | 3 | 25 | 0 | 16 | 23 | 60 | 17 | 0 | 0 | 0
33 | 340 | 480 | 2.94 | 620 | 853 | 2.9 | 40 | 951 | 1207 | 965 | 1050 | 1000 | 838 | 201 | 27 | 5 | 14 | 2 | 1 | 148 | 10 | 86 | 0 | 1 | 3 | 25 | 0 | 16 | 23 | 60 | 17 | 0 | 0 | 0
32 | 360 | 490 | 2.94 | 620 | 853 | 2.9 | 40 | 949 | 1212 | 968 | 1053 | 993 | 839 | 200 | 27 | 5 | 14 | 2 | 1 | 148 | 10 | 86 | 0 | 1 | 3 | 25 | 0 | 16 | 23 | 60 | 17 | 0 | 0 | 0
32 | 345 | 485 | 2.94 | 620 | 853 | 2.9 | 40 | 954 | 1213 | 963 | 1053 | 999 | 840 | 200 | 27 | 5 | 14 | 2 | 1 | 148 | 10 | 86 | 0 | 1 | 3 | 25 | 0 | 16 | 23 | 60 | 17 | 0 | 0 | 0
34 | 350 | 490 | 2.94 | 620 | 854 | 2.9 | 40 | 966 | 1214 | 957 | 1051 | 1001 | 844 | 200 | 27 | 5 | 14 | 2 | 1 | 148 | 10 | 86 | 0 | 1 | 3 | 25 | 0 | 16 | 23 | 60 | 17 | 0 | 0 | 0
34 | 335 | 480 | 2.94 | 621 | 852 | 2.9 | 40 | 966 | 1210 | 954 | 1042 | 995 | 835 | 200 | 27 | 5 | 14 | 2 | 1 | 148 | 10 | 86 | 0 | 1 | 3 | 25 | 0 | 16 | 23 | 60 | 17 | 0 | 0 | 0
34 | 350 | 485 | 2.94 | 621 | 852 | 2.9 | 40 | 953 | 1211 | 952 | 1044 | 990 | 837 | 200 | 27 | 5 | 14 | 2 | 1 | 148 | 10 | 86 | 0 | 1 | 3 | 25 | 0 | 16 | 23 | 60 | 17 | 0 | 0 | 0
33 | 345 | 485 | 2.84 | 619 | 874 | 2.8 | 39 | 984 | 1224 | 1003 | 1068 | 1003 | 863 | 214 | 33 | 5 | 12 | 2 | 1 | 148 | 18 | 84 | 0 | 0 | 2 | 21 | 0 | 17 | 24 | 60 | 17 | 0 | 0 | 0
32 | 370 | 505 | 2.84 | 616 | 873 | 2.8 | 39 | 986 | 1215 | 1007 | 1073 | 1028 | 860 | 212 | 33 | 5 | 12 | 2 | 1 | 148 | 18 | 84 | 0 | 0 | 2 | 21 | 0 | 17 | 24 | 60 | 17 | 0 | 0 | 0
33 | 375 | 505 | 2.84 | 620 | 874 | 2.8 | 39 | 997 | 1217 | 1008 | 1074 | 1030 | 864 | 208 | 33 | 5 | 12 | 2 | 1 | 148 | 18 | 84 | 0 | 0 | 2 | 21 | 0 | 17 | 24 | 60 | 17 | 0 | 0 | 0
32 | 370 | 505 | 2.84 | 621 | 875 | 2.8 | 39 | 996 | 1224 | 999 | 1068 | 1017 | 865 | 213 | 33 | 5 | 12 | 2 | 1 | 148 | 18 | 84 | 0 | 0 | 2 | 21 | 0 | 17 | 24 | 60 | 17 | 0 | 0 | 0
30 | 365 | 495 | 2.84 | 621 | 875 | 2.8 | 39 | 997 | 1228 | 1006 | 1073 | 1028 | 867 | 208 | 33 | 5 | 12 | 2 | 1 | 148 | 18 | 84 | 0 | 0 | 2 | 21 | 0 | 17 | 24 | 60 | 17 | 0 | 0 | 0
32 | 340 | 475 | 2.94 | 652 | 873 | 2.9 | 40 | 957 | 1220 | 1018 | 1082 | 1029 | 857 | 200 | 33 | 5 | 12 | 2 | 1 | 148 | 18 | 84 | 0 | 0 | 2 | 21 | 0 | 17 | 24 | 60 | 17 | 0 | 0 | 0
28 | 375 | 505 | 2.84 | 620 | 873 | 2.8 | 39 | 985 | 1204 | 995 | 1074 | 1015 | 859 | 265 | 33 | 5 | 12 | 2 | 1 | 148 | 18 | 84 | 0 | 0 | 2 | 21 | 0 | 17 | 24 | 60 | 17 | 0 | 0 | 0
31 | 370 | 500 | 2.84 | 620 | 873 | 2.8 | 39 | 985 | 1209 | 996 | 1070 | 1013 | 859 | 263 | 33 | 5 | 12 | 2 | 1 | 148 | 18 | 84 | 0 | 0 | 2 | 21 | 0 | 17 | 24 | 60 | 17 | 0 | 0 | 0
29 | 385 | 510 | 2.84 | 619 | 872 | 2.8 | 39 | 997 | 1203 | 994 | 1070 | 1016 | 858 | 264 | 33 | 5 | 12 | 2 | 1 | 148 | 18 | 84 | 0 | 0 | 2 | 21 | 0 | 17 | 24 | 60 | 17 | 0 | 0 | 0
34 | 330 | 480 | 2.84 | 620 | 872 | 2.8 | 39 | 997 | 1209 | 992 | 1069 | 1010 | 856 | 263 | 33 | 5 | 12 | 2 | 1 | 148 | 18 | 84 | 0 | 0 | 2 | 21 | 0 | 17 | 24 | 60 | 17 | 0 | 0 | 0
29 | 380 | 510 | 2.84 | 620 | 872 | 2.8 | 39 | 985 | 1213 | 987 | 1060 | 1000 | 856 | 265 | 33 | 5 | 12 | 2 | 1 | 148 | 18 | 84 | 0 | 0 | 2 | 21 | 0 | 17 | 24 | 60 | 17 | 0 | 0 | 0
31 | 345 | 465 | 2.94 | 650 | 874 | 2.9 | 41 | 956 | 1211 | 966 | 1048 | 974 | 840 | 200 | 32 | 3 | 4 | 2 | 1 | 148 | 16 | 84 | 1 | 0 | 2 | 23 | 0 | 18 | 22 | 60 | 19 | 0 | 0 | 0
31 | 360 | 475 | 2.94 | 650 | 873 | 2.9 | 41 | 966 | 1212 | 984 | 1049 | 1001 | 836 | 200 | 32 | 3 | 4 | 2 | 1 | 148 | 16 | 84 | 1 | 0 | 2 | 23 | 0 | 18 | 22 | 60 | 19 | 0 | 0 | 0
33 | 360 | 475 | 2.94 | 650 | 873 | 2.9 | 41 | 966 | 1209 | 988 | 1050 | 1004 | 836 | 202 | 32 | 3 | 4 | 2 | 1 | 148 | 16 | 84 | 1 | 0 | 2 | 23 | 0 | 18 | 22 | 60 | 19 | 0 | 0 | 0
35 | 350 | 475 | 2.94 | 650 | 874 | 2.9 | 40 | 966 | 1225 | 1007 | 1072 | 1018 | 860 | 199 | 32 | 3 | 4 | 2 | 1 | 148 | 16 | 84 | 1 | 0 | 2 | 23 | 0 | 18 | 22 | 60 | 19 | 0 | 0 | 0
31 | 355 | 480 | 2.94 | 650 | 874 | 2.9 | 40 | 966 | 1217 | 994 | 1064 | 1007 | 852 | 201 | 32 | 3 | 4 | 2 | 1 | 148 | 16 | 84 | 1 | 0 | 2 | 23 | 0 | 18 | 22 | 60 | 19 | 0 | 0 | 0
34 | 345 | 485 | 2.94 | 650 | 874 | 2.9 | 40 | 966 | 1205 | 985 | 1058 | 994 | 849 | 204 | 32 | 3 | 4 | 2 | 1 | 148 | 16 | 84 | 1 | 0 | 2 | 23 | 0 | 18 | 22 | 60 | 19 | 0 | 0 | 0
32 | 350 | 480 | 2.94 | 650 | 873 | 2.9 | 40 | 955 | 1206 | 987 | 1059 | 997 | 847 | 210 | 32 | 3 | 4 | 2 | 1 | 148 | 16 | 84 | 1 | 0 | 2 | 23 | 0 | 18 | 22 | 60 | 19 | 0 | 0 | 0
32 | 350 | 480 | 2.94 | 650 | 874 | 2.9 | 40 | 955 | 1212 | 985 | 1059 | 1002 | 850 | 207 | 32 | 3 | 4 | 2 | 1 | 148 | 16 | 84 | 1 | 0 | 2 | 23 | 0 | 18 | 22 | 60 | 19 | 0 | 0 | 0
35 | 330 | 470 | 2.94 | 650 | 874 | 2.9 | 40 | 953 | 1222 | 995 | 1065 | 1006 | 854 | 210 | 32 | 3 | 4 | 2 | 1 | 148 | 16 | 84 | 1 | 0 | 2 | 23 | 0 | 18 | 22 | 60 | 19 | 0 | 0 | 0
33 | 330 | 480 | 2.84 | 620 | 875 | 2.8 | 40 | 977 | 1217 | 976 | 1045 | 991 | 891 | 256 | 34 | 3 | 9 | 2 | 1 | 148 | 13 | 84 | 1 | 0 | 3 | 31 | 0 | 16 | 17 | 50 | 18 | 0 | 0 | 0
34 | 340 | 490 | 2.84 | 618 | 872 | 2.8 | 39 | 988 | 1220 | 984 | 1058 | 1015 | 882 | 256 | 34 | 3 | 9 | 2 | 1 | 148 | 13 | 84 | 1 | 0 | 3 | 31 | 0 | 16 | 17 | 50 | 18 | 0 | 0 | 0
35 | 340 | 485 | 2.84 | 618 | 873 | 2.8 | 39 | 959 | 1218 | 992 | 1063 | 1019 | 868 | 252 | 34 | 3 | 9 | 2 | 1 | 148 | 13 | 84 | 1 | 0 | 3 | 31 | 0 | 16 | 17 | 50 | 18 | 0 | 0 | 0
32 | 360 | 490 | 2.94 | 620 | 855 | 2.9 | 40 | 902 | 1231 | 971 | 1053 | 1015 | 857 | 231 | 34 | 3 | 9 | 2 | 1 | 148 | 13 | 84 | 1 | 0 | 3 | 31 | 0 | 16 | 17 | 50 | 18 | 0 | 0 | 0
35 | 340 | 475 | 2.94 | 620 | 856 | 2.9 | 40 | 904 | 1223 | 988 | 1069 | 1025 | 855 | 232 | 34 | 3 | 9 | 2 | 1 | 148 | 13 | 84 | 1 | 0 | 3 | 31 | 0 | 16 | 17 | 50 | 18 | 0 | 0 | 0
36 | 345 | 485 | 2.84 | 620 | 871 | 2.8 | 39 | 922 | 1220 | 961 | 1060 | 1005 | 864 | 202 | 34 | 3 | 9 | 2 | 1 | 148 | 13 | 84 | 1 | 0 | 3 | 31 | 0 | 16 | 17 | 50 | 18 | 0 | 0 | 0
36 | 355 | 485 | 2.84 | 622 | 871 | 2.8 | 39 | 909 | 1223 | 991 | 1068 | 1027 | 879 | 219 | 34 | 3 | 9 | 2 | 1 | 148 | 13 | 84 | 1 | 0 | 3 | 31 | 0 | 16 | 17 | 50 | 18 | 0 | 0 | 0
33 | 340 | 475 | 2.84 | 620 | 870 | 2.8 | 39 | 921 | 1228 | 980 | 1059 | 1017 | 873 | 233 | 34 | 3 | 9 | 2 | 1 | 148 | 13 | 84 | 1 | 0 | 3 | 31 | 0 | 16 | 17 | 50 | 18 | 0 | 0 | 0
32 | 355 | 485 | 2.84 | 620 | 872 | 2.8 | 39 | 910 | 1225 | 980 | 1061 | 1020 | 871 | 229 | 34 | 3 | 9 | 2 | 1 | 148 | 13 | 84 | 1 | 0 | 3 | 31 | 0 | 16 | 17 | 50 | 18 | 0 | 0 | 0
34 | 340 | 470 | 2.84 | 621 | 872 | 2.8 | 39 | 906 | 1225 | 977 | 1056 | 1016 | 882 | 235 | 34 | 3 | 9 | 2 | 1 | 148 | 13 | 84 | 1 | 0 | 3 | 31 | 0 | 16 | 17 | 50 | 18 | 0 | 0 | 0
34 | 345 | 475 | 2.84 | 620 | 870 | 2.8 | 39 | 902 | 1227 | 983 | 1061 | 1018 | 875 | 231 | 34 | 3 | 9 | 2 | 1 | 148 | 13 | 84 | 1 | 0 | 3 | 31 | 0 | 16 | 17 | 50 | 18 | 0 | 0 | 0
34 | 340 | 475 | 2.84 | 620 | 871 | 2.8 | 39 | 899 | 1223 | 984 | 1058 | 1017 | 870 | 237 | 34 | 3 | 9 | 2 | 1 | 148 | 13 | 84 | 1 | 0 | 3 | 31 | 0 | 16 | 17 | 50 | 18 | 0 | 0 | 0
35 | 365 | 495 | 2.94 | 641 | 870 | 2.9 | 40 | 958 | 1221 | 973 | 1037 | 976 | 870 | 217 | 35 | 2 | 15 | 2 | 2 | 148 | 20 | 83 | 2 | 2 | 4 | 27 | 0 | 16 | 25 | 40 | 20 | 0 | 0 | 0
39 | 385 | 510 | 2.94 | 640 | 871 | 2.9 | 40 | 949 | 1218 | 975 | 1037 | 974 | 868 | 218 | 35 | 2 | 15 | 2 | 2 | 148 | 20 | 83 | 2 | 2 | 4 | 27 | 0 | 16 | 25 | 40 | 20 | 0 | 0 | 0
33 | 400 | 520 | 2.94 | 621 | 854 | 2.9 | 40 | 966 | 1217 | 974 | 1038 | 977 | 858 | 213 | 35 | 2 | 15 | 2 | 2 | 148 | 20 | 83 | 2 | 2 | 4 | 27 | 0 | 16 | 25 | 40 | 20 | 0 | 0 | 0
35 | 395 | 520 | 2.94 | 620 | 854 | 2.9 | 40 | 966 | 1217 | 973 | 1040 | 976 | 858 | 209 | 35 | 2 | 15 | 2 | 2 | 148 | 20 | 83 | 2 | 2 | 4 | 27 | 0 | 16 | 25 | 40 | 20 | 0 | 0 | 0
30 | 400 | 520 | 2.94 | 620 | 855 | 2.9 | 40 | 949 | 1218 | 979 | 1040 | 980 | 860 | 212 | 35 | 2 | 15 | 2 | 2 | 148 | 20 | 83 | 2 | 2 | 4 | 27 | 0 | 16 | 25 | 40 | 20 | 0 | 0 | 0
35 | 390 | 520 | 2.94 | 619 | 853 | 2.9 | 40 | 957 | 1211 | 982 | 1042 | 979 | 851 | 213 | 35 | 2 | 15 | 2 | 2 | 148 | 20 | 83 | 2 | 2 | 4 | 27 | 0 | 16 | 25 | 40 | 20 | 0 | 0 | 0
32 | 385 | 510 | 2.94 | 620 | 854 | 2.9 | 40 | 958 | 1213 | 974 | 1038 | 954 | 858 | 200 | 35 | 2 | 15 | 2 | 2 | 148 | 20 | 83 | 2 | 2 | 4 | 27 | 0 | 16 | 25 | 40 | 20 | 0 | 0 | 0
37 | 390 | 515 | 2.94 | 620 | 853 | 2.9 | 40 | 951 | 1213 | 978 | 1042 | 956 | 847 | 200 | 35 | 2 | 15 | 2 | 2 | 148 | 20 | 83 | 2 | 2 | 4 | 27 | 0 | 16 | 25 | 40 | 20 | 0 | 0 | 0
32 | 395 | 520 | 2.94 | 620 | 852 | 2.9 | 40 | 953 | 1214 | 972 | 1037 | 955 | 854 | 200 | 35 | 2 | 15 | 2 | 2 | 148 | 20 | 83 | 2 | 2 | 4 | 27 | 0 | 16 | 25 | 40 | 20 | 0 | 0 | 0
31 | 390 | 515 | 2.94 | 620 | 852 | 2.9 | 40 | 957 | 1213 | 964 | 1031 | 953 | 854 | 200 | 35 | 2 | 15 | 2 | 2 | 148 | 20 | 83 | 2 | 2 | 4 | 27 | 0 | 16 | 25 | 40 | 20 | 0 | 0 | 0
29 | 395 | 520 | 2.94 | 620 | 853 | 2.9 | 40 | 956 | 1210 | 963 | 1034 | 950 | 850 | 200 | 35 | 2 | 15 | 2 | 2 | 148 | 20 | 83 | 2 | 2 | 4 | 27 | 0 | 16 | 25 | 40 | 20 | 0 | 0 | 0
31 | 375 | 510 | 2.94 | 620 | 853 | 2.9 | 40 | 952 | 1211 | 968 | 1034 | 954 | 852 | 200 | 35 | 2 | 15 | 2 | 2 | 148 | 20 | 83 | 2 | 2 | 4 | 27 | 0 | 16 | 25 | 40 | 20 | 0 | 0 | 0
39 | 365 | 475 | 4.17 | 624 | 853 | 4.11 | 42 | 811 | 1217 | 1001 | 1032 | 1011 | 851 | 344 | 35 | 0 | 13 | 2 | 1 | 148 | 0 | 69 | 0 | 1 | 2 | 29 | 0 | 18 | 20 | 90 | 1 | 0 | 0 | 0
33 | 385 | 510 | 2.97 | 633 | 852 | 2.93 | 40 | 955 | 1237 | 1007 | 1036 | 1029 | 858 | 240 | 35 | 0 | 13 | 2 | 1 | 148 | 0 | 69 | 0 | 1 | 2 | 29 | 0 | 18 | 20 | 90 | 1 | 0 | 0 | 0
36 | 370 | 485 | 2.97 | 635 | 853 | 2.93 | 40 | 957 | 1230 | 1017 | 1040 | 1040 | 855 | 241 | 35 | 0 | 13 | 2 | 1 | 148 | 0 | 69 | 0 | 1 | 2 | 29 | 0 | 18 | 20 | 90 | 1 | 0 | 0 | 0
34 | 350 | 485 | 4.02 | 640 | 850 | 3.97 | 42 | 801 | 1244 | 1013 | 1059 | 997 | 875 | 200 | 35 | 0 | 13 | 2 | 2 | 148 | 0 | 40 | 0 | 0 | 3 | 0 | 0 | 21 | 66 | 90 | 2 | 0 | 0 | 0
34 | 350 | 485 | 2.94 | 622 | 854 | 2.9 | 41 | 952 | 1203 | 958 | 1037 | 991 | 845 | 203 | 39 | 7 | 15 | 2 | 1 | 147 | 12 | 86 | 0 | 1 | 3 | 26 | 0 | 13 | 29 | 60 | 17 | 0 | 0 | 0
36 | 350 | 485 | 2.94 | 621 | 853 | 2.9 | 41 | 966 | 1209 | 957 | 1037 | 994 | 844 | 207 | 39 | 7 | 15 | 2 | 1 | 147 | 12 | 86 | 0 | 1 | 3 | 26 | 0 | 13 | 29 | 60 | 17 | 0 | 0 | 0
32 | 350 | 480 | 2.94 | 622 | 852 | 2.9 | 40 | 965 | 1205 | 960 | 1041 | 993 | 843 | 210 | 39 | 7 | 15 | 2 | 1 | 147 | 12 | 86 | 0 | 1 | 3 | 26 | 0 | 13 | 29 | 60 | 17 | 0 | 0 | 0
32 | 350 | 485 | 2.94 | 620 | 853 | 2.9 | 41 | 957 | 1206 | 958 | 1040 | 993 | 843 | 205 | 39 | 7 | 15 | 2 | 1 | 147 | 12 | 86 | 0 | 1 | 3 | 26 | 0 | 13 | 29 | 60 | 17 | 0 | 0 | 0
32 | 340 | 475 | 2.94 | 620 | 854 | 2.9 | 40 | 953 | 1206 | 958 | 1040 | 995 | 841 | 210 | 39 | 7 | 15 | 2 | 1 | 147 | 12 | 86 | 0 | 1 | 3 | 26 | 0 | 13 | 29 | 60 | 17 | 0 | 0 | 0
32 | 360 | 490 | 2.94 | 620 | 851 | 2.9 | 40 | 962 | 1207 | 960 | 1045 | 993 | 835 | 203 | 39 | 7 | 15 | 2 | 1 | 147 | 12 | 86 | 0 | 1 | 3 | 26 | 0 | 13 | 29 | 60 | 17 | 0 | 0 | 0
34 | 350 | 480 | 2.94 | 621 | 852 | 2.9 | 40 | 954 | 1206 | 962 | 1044 | 992 | 842 | 209 | 39 | 7 | 15 | 2 | 1 | 147 | 12 | 86 | 0 | 1 | 3 | 26 | 0 | 13 | 29 | 60 | 17 | 0 | 0 | 0
39 | 365 | 495 | 2.94 | 620 | 853 | 2.9 | 40 | 965 | 1226 | 964 | 1054 | 1000 | 841 | 201 | 39 | 7 | 15 | 2 | 1 | 147 | 12 | 86 | 0 | 1 | 3 | 26 | 0 | 13 | 29 | 60 | 17 | 0 | 0 | 0
33 | 355 | 485 | 2.94 | 620 | 854 | 2.9 | 40 | 966 | 1227 | 960 | 1052 | 997 | 841 | 204 | 39 | 7 | 15 | 2 | 1 | 147 | 12 | 86 | 0 | 1 | 3 | 26 | 0 | 13 | 29 | 60 | 17 | 0 | 0 | 0
35 | 365 | 495 | 2.94 | 621 | 854 | 2.9 | 40 | 966 | 1208 | 978 | 1057 | 992 | 853 | 242 | 39 | 7 | 15 | 2 | 1 | 147 | 12 | 86 | 0 | 1 | 3 | 26 | 0 | 13 | 29 | 60 | 17 | 0 | 0 | 0
34 | 360 | 500 | 2.94 | 620 | 857 | 2.9 | 40 | 952 | 1217 | 966 | 1044 | 981 | 851 | 229 | 39 | 7 | 15 | 2 | 1 | 147 | 12 | 86 | 0 | 1 | 3 | 26 | 0 | 13 | 29 | 60 | 17 | 0 | 0 | 0
37 | 355 | 475 | 2.94 | 650 | 873 | 2.9 | 40 | 955 | 1222 | 967 | 1043 | 987 | 837 | 206 | 38 | 3 | 4 | 2 | 1 | 147 | 17 | 85 | 1 | 0 | 2 | 19 | 0 | 15 | 27 | 60 | 20 | 0 | 0 | 0
31 | 365 | 485 | 2.94 | 650 | 873 | 2.9 | 40 | 966 | 1225 | 993 | 1059 | 999 | 841 | 200 | 38 | 3 | 4 | 2 | 1 | 147 | 17 | 85 | 1 | 0 | 2 | 19 | 0 | 15 | 27 | 60 | 20 | 0 | 0 | 0
34 | 375 | 495 | 2.94 | 651 | 870 | 2.9 | 40 | 964 | 1223 | 993 | 1055 | 974 | 831 | 199 | 38 | 3 | 4 | 2 | 1 | 147 | 17 | 85 | 1 | 0 | 2 | 19 | 0 | 15 | 27 | 60 | 20 | 0 | 0 | 0
31 | 375 | 495 | 2.94 | 649 | 870 | 2.9 | 40 | 956 | 1221 | 991 | 1066 | 977 | 854 | 219 | 38 | 3 | 4 | 2 | 1 | 147 | 17 | 85 | 1 | 0 | 2 | 19 | 0 | 15 | 27 | 60 | 20 | 0 | 0 | 0
34 | 365 | 490 | 2.94 | 650 | 872 | 2.9 | 40 | 966 | 1223 | 985 | 1064 | 981 | 856 | 220 | 38 | 3 | 4 | 2 | 1 | 147 | 17 | 85 | 1 | 0 | 2 | 19 | 0 | 15 | 27 | 60 | 20 | 0 | 0 | 0
32 | 365 | 490 | 2.94 | 649 | 871 | 2.9 | 40 | 951 | 1226 | 985 | 1066 | 979 | 854 | 223 | 38 | 3 | 4 | 2 | 1 | 147 | 17 | 85 | 1 | 0 | 2 | 19 | 0 | 15 | 27 | 60 | 20 | 0 | 0 | 0
34 | 365 | 475 | 2.94 | 650 | 872 | 2.9 | 40 | 957 | 1225 | 990 | 1062 | 976 | 853 | 225 | 38 | 3 | 4 | 2 | 1 | 147 | 17 | 85 | 1 | 0 | 2 | 19 | 0 | 15 | 27 | 60 | 20 | 0 | 0 | 0
31 | 350 | 465 | 2.94 | 650 | 871 | 2.9 | 40 | 954 | 1222 | 989 | 1062 | 980 | 853 | 201 | 38 | 3 | 4 | 2 | 1 | 147 | 17 | 85 | 1 | 0 | 2 | 19 | 0 | 15 | 27 | 60 | 20 | 0 | 0 | 0
31 | 380 | 505 | 2.94 | 650 | 872 | 2.9 | 40 | 955 | 1225 | 997 | 1067 | 988 | 857 | 207 | 38 | 3 | 4 | 2 | 1 | 147 | 17 | 85 | 1 | 0 | 2 | 19 | 0 | 15 | 27 | 60 | 20 | 0 | 0 | 0
35 | 375 | 495 | 2.94 | 650 | 873 | 2.9 | 40 | 955 | 1220 | 989 | 1064 | 984 | 853 | 213 | 38 | 3 | 4 | 2 | 1 | 147 | 17 | 85 | 1 | 0 | 2 | 19 | 0 | 15 | 27 | 60 | 20 | 0 | 0 | 0
33 | 385 | 480 | 2.97 | 632 | 851 | 2.93 | 40 | 966 | 1224 | 996 | 1032 | 994 | 847 | 254 | 41 | 3 | 14 | 2 | 1 | 147 | 0 | 69 | 1 | 0 | 3 | 30 | 0 | 16 | 23 | 70 | 1 | 0 | 0 | 0
39 | 345 | 465 | 3.02 | 630 | 852 | 2.98 | 43 | 957 | 1256 | 1012 | 1057 | 985 | 852 | 261 | 42 | 3 | 4 | 2 | 1 | 147 | 0 | 36 | 1 | 0 | 4 | 0 | 0 | 20 | 64 | 110 | 1 | 0 | 0 | 0
39 | 340 | 465 | 3.02 | 630 | 854 | 2.98 | 43 | 956 | 1241 | 1005 | 1059 | 993 | 857 | 260 | 42 | 3 | 4 | 2 | 1 | 147 | 0 | 36 | 1 | 0 | 4 | 0 | 0 | 20 | 64 | 110 | 1 | 0 | 0 | 0
39 | 360 | 460 | 3.02 | 630 | 852 | 2.98 | 43 | 951 | 1231 | 1003 | 1051 | 984 | 848 | 194 | 42 | 3 | 4 | 2 | 1 | 147 | 0 | 36 | 1 | 0 | 4 | 0 | 0 | 20 | 64 | 110 | 1 | 0 | 0 | 0
38 | 340 | 460 | 3.02 | 631 | 852 | 2.98 | 43 | 963 | 1223 | 1002 | 1051 | 1000 | 836 | 182 | 42 | 3 | 4 | 2 | 1 | 147 | 0 | 36 | 1 | 0 | 4 | 0 | 0 | 20 | 64 | 110 | 1 | 0 | 0 | 0
38 | 335 | 460 | 3.02 | 631 | 853 | 2.98 | 43 | 956 | 1235 | 1006 | 1056 | 1007 | 845 | 181 | 42 | 3 | 4 | 2 | 1 | 147 | 0 | 36 | 1 | 0 | 4 | 0 | 0 | 20 | 64 | 110 | 1 | 0 | 0 | 0
39 | 370 | 465 | 3.02 | 632 | 852 | 2.98 | 43 | 963 | 1223 | 994 | 1050 | 1009 | 844 | 180 | 42 | 3 | 4 | 2 | 1 | 147 | 0 | 36 | 1 | 0 | 4 | 0 | 0 | 20 | 64 | 110 | 1 | 0 | 0 | 0
38 | 335 | 455 | 2.03 | 632 | 850 | 2 | 40 | 1052 | 1241 | 1007 | 1063 | 988 | 840 | 171 | 25 | 3 | 0 | 2 | 2 | 147 | 0 | 35 | 1 | 0 | 3 | 0 | 0 | 12 | 74 | 130 | 4 | 0 | 0 | 0
36 | 335 | 460 | 2.03 | 630 | 850 | 2 | 39 | 1053 | 1244 | 1016 | 1073 | 992 | 847 | 173 | 25 | 3 | 0 | 2 | 2 | 147 | 0 | 35 | 1 | 0 | 3 | 0 | 0 | 12 | 74 | 130 | 4 | 0 | 0 | 0
35 | 345 | 455 | 2.03 | 629 | 849 | 2 | 40 | 1061 | 1247 | 1015 | 1071 | 994 | 842 | 174 | 25 | 3 | 0 | 2 | 2 | 147 | 0 | 35 | 1 | 0 | 3 | 0 | 0 | 12 | 74 | 130 | 4 | 0 | 0 | 0
37 | 335 | 455 | 2.03 | 630 | 849 | 2 | 39 | 1049 | 1245 | 1022 | 1080 | 998 | 849 | 178 | 25 | 3 | 0 | 2 | 2 | 147 | 0 | 35 | 1 | 0 | 3 | 0 | 0 | 12 | 74 | 130 | 4 | 0 | 0 | 0
36 | 340 | 455 | 2.03 | 631 | 850 | 2 | 39 | 1052 | 1243 | 1022 | 1078 | 994 | 843 | 175 | 25 | 3 | 0 | 2 | 2 | 147 | 0 | 35 | 1 | 0 | 3 | 0 | 0 | 12 | 74 | 130 | 4 | 0 | 0 | 0
35 | 330 | 455 | 2.03 | 630 | 850 | 2 | 39 | 1054 | 1238 | 1016 | 1075 | 994 | 857 | 178 | 25 | 3 | 0 | 2 | 2 | 147 | 0 | 35 | 1 | 0 | 3 | 0 | 0 | 12 | 74 | 130 | 4 | 0 | 0 | 0
37 | 330 | 450 | 2.03 | 630 | 850 | 2 | 39 | 1048 | 1239 | 1016 | 1073 | 995 | 855 | 180 | 25 | 3 | 0 | 2 | 2 | 147 | 0 | 35 | 1 | 0 | 3 | 0 | 0 | 12 | 74 | 130 | 4 | 0 | 0 | 0
34 | 330 | 445 | 2.03 | 630 | 850 | 2 | 39 | 1053 | 1244 | 1014 | 1071 | 1001 | 854 | 182 | 25 | 3 | 0 | 2 | 2 | 147 | 0 | 35 | 1 | 0 | 3 | 0 | 0 | 12 | 74 | 130 | 4 | 0 | 0 | 0
30 | 375 | 505 | 2.94 | 650 | 870 | 2.9 | 40 | 956 | 1219 | 986 | 1045 | 961 | 859 | 214 | 46 | 5 | 6 | 2 | 0 | 146 | 10 | 86 | 1 | 0 | 3 | 21 | 0 | 18 | 24 | 50 | 14 | 0 | 0 | 0
34 | 375 | 495 | 2.94 | 649 | 870 | 2.9 | 40 | 956 | 1211 | 993 | 1049 | 969 | 863 | 215 | 46 | 5 | 6 | 2 | 0 | 146 | 10 | 86 | 1 | 0 | 3 | 21 | 0 | 18 | 24 | 50 | 14 | 0 | 0 | 0
32 | 370 | 505 | 2.94 | 650 | 870 | 2.9 | 40 | 955 | 1220 | 985 | 1047 | 962 | 863 | 210 | 46 | 5 | 6 | 2 | 0 | 146 | 10 | 86 | 1 | 0 | 3 | 21 | 0 | 18 | 24 | 50 | 14 | 0 | 0 | 0
35 | 385 | 510 | 2.94 | 649 | 871 | 2.9 | 41 | 947 | 1214 | 993 | 1048 | 975 | 865 | 216 | 46 | 5 | 6 | 2 | 0 | 146 | 10 | 86 | 1 | 0 | 3 | 21 | 0 | 18 | 24 | 50 | 14 | 0 | 0 | 0
31 | 375 | 500 | 2.94 | 648 | 870 | 2.9 | 40 | 955 | 1220 | 986 | 1046 | 969 | 859 | 211 | 46 | 5 | 6 | 2 | 0 | 146 | 10 | 86 | 1 | 0 | 3 | 21 | 0 | 18 | 24 | 50 | 14 | 0 | 0 | 0
32 | 370 | 500 | 2.94 | 648 | 870 | 2.9 | 40 | 963 | 1216 | 980 | 1042 | 953 | 855 | 211 | 46 | 5 | 6 | 2 | 0 | 146 | 10 | 86 | 1 | 0 | 3 | 21 | 0 | 18 | 24 | 50 | 14 | 0 | 0 | 0
31 | 375 | 510 | 2.94 | 648 | 870 | 2.9 | 41 | 949 | 1217 | 976 | 1042 | 947 | 856 | 218 | 46 | 5 | 6 | 2 | 0 | 146 | 10 | 86 | 1 | 0 | 3 | 21 | 0 | 18 | 24 | 50 | 14 | 0 | 0 | 0
31 | 385 | 510 | 2.94 | 650 | 868 | 2.9 | 41 | 954 | 1215 | 980 | 1043 | 949 | 858 | 213 | 46 | 5 | 6 | 2 | 0 | 146 | 10 | 86 | 1 | 0 | 3 | 21 | 0 | 18 | 24 | 50 | 14 | 0 | 0 | 0
32 | 380 | 495 | 2.94 | 650 | 869 | 2.9 | 41 | 958 | 1215 | 973 | 1038 | 942 | 866 | 213 | 46 | 5 | 6 | 2 | 0 | 146 | 10 | 86 | 1 | 0 | 3 | 21 | 0 | 18 | 24 | 50 | 14 | 0 | 0 | 0
32 | 385 | 510 | 2.94 | 649 | 869 | 2.9 | 41 | 957 | 1209 | 974 | 1041 | 947 | 856 | 214 | 46 | 5 | 6 | 2 | 0 | 146 | 10 | 86 | 1 | 0 | 3 | 21 | 0 | 18 | 24 | 50 | 14 | 0 | 0 | 0
31 | 365 | 500 | 2.94 | 651 | 872 | 2.9 | 41 | 956 | 1227 | 996 | 1045 | 977 | 864 | 212 | 46 | 5 | 6 | 2 | 0 | 146 | 10 | 86 | 1 | 0 | 3 | 21 | 0 | 18 | 24 | 50 | 14 | 0 | 0 | 0
33 | 380 | 510 | 2.94 | 650 | 870 | 2.9 | 41 | 956 | 1230 | 1012 | 1043 | 975 | 863 | 212 | 46 | 5 | 6 | 2 | 0 | 146 | 10 | 86 | 1 | 0 | 3 | 21 | 0 | 18 | 24 | 50 | 14 | 0 | 0 | 0
33 | 375 | 500 | 2.94 | 650 | 876 | 2.9 | 40 | 950 | 1247 | 1008 | 1062 | 980 | 877 | 210 | 32 | 4 | 6 | 2 | 0 | 146 | 15 | 86 | 1 | 0 | 3 | 21 | 0 | 16 | 22 | 40 | 14 | 0 | 0 | 0
38 | 370 | 490 | 2.94 | 650 | 876 | 2.9 | 40 | 948 | 1241 | 1021 | 1070 | 990 | 876 | 210 | 32 | 4 | 6 | 2 | 0 | 146 | 15 | 86 | 1 | 0 | 3 | 21 | 0 | 16 | 22 | 40 | 14 | 0 | 0 | 0
33 | 370 | 490 | 2.94 | 651 | 875 | 2.9 | 40 | 945 | 1238 | 1003 | 1059 | 976 | 872 | 209 | 32 | 4 | 6 | 2 | 0 | 146 | 15 | 86 | 1 | 0 | 3 | 21 | 0 | 16 | 22 | 40 | 14 | 0 | 0 | 0
36 | 370 | 490 | 2.94 | 651 | 875 | 2.9 | 40 | 963 | 1236 | 1006 | 1060 | 981 | 875 | 209 | 32 | 4 | 6 | 2 | 0 | 146 | 15 | 86 | 1 | 0 | 3 | 21 | 0 | 16 | 22 | 40 | 14 | 0 | 0 | 0
36 | 370 | 490 | 2.94 | 650 | 874 | 2.9 | 40 | 957 | 1228 | 1000 | 1056 | 971 | 870 | 208 | 32 | 4 | 6 | 2 | 0 | 146 | 15 | 86 | 1 | 0 | 3 | 21 | 0 | 16 | 22 | 40 | 14 | 0 | 0 | 0
36 | 360 | 490 | 2.94 | 650 | 875 | 2.9 | 40 | 954 | 1230 | 1004 | 1058 | 978 | 873 | 208 | 32 | 4 | 6 | 2 | 0 | 146 | 15 | 86 | 1 | 0 | 3 | 21 | 0 | 16 | 22 | 40 | 14 | 0 | 0 | 0
36 | 355 | 485 | 2.94 | 651 | 874 | 2.9 | 40 | 956 | 1224 | 994 | 1051 | 955 | 870 | 208 | 32 | 4 | 6 | 2 | 0 | 146 | 15 | 86 | 1 | 0 | 3 | 21 | 0 | 16 | 22 | 40 | 14 | 0 | 0 | 0
38 | 360 | 485 | 2.94 | 650 | 874 | 2.9 | 40 | 957 | 1230 | 1002 | 1055 | 971 | 870 | 209 | 32 | 4 | 6 | 2 | 0 | 146 | 15 | 86 | 1 | 0 | 3 | 21 | 0 | 16 | 22 | 40 | 14 | 0 | 0 | 0
32 | 365 | 490 | 2.94 | 651 | 874 | 2.9 | 41 | 954 | 1223 | 994 | 1047 | 963 | 869 | 201 | 32 | 4 | 6 | 2 | 0 | 146 | 15 | 86 | 1 | 0 | 3 | 21 | 0 | 16 | 22 | 40 | 14 | 0 | 0 | 0
32 | 360 | 490 | 2.94 | 651 | 873 | 2.9 | 40 | 952 | 1239 | 999 | 1055 | 971 | 873 | 204 | 32 | 4 | 6 | 2 | 0 | 146 | 15 | 86 | 1 | 0 | 3 | 21 | 0 | 16 | 22 | 40 | 14 | 0 | 0 | 0
37 | 370 | 490 | 2.94 | 651 | 870 | 2.9 | 40 | 959 | 1233 | 995 | 1052 | 962 | 865 | 204 | 32 | 4 | 6 | 2 | 0 | 146 | 15 | 86 | 1 | 0 | 3 | 21 | 0 | 16 | 22 | 40 | 14 | 0 | 0 | 0
35 | 360 | 485 | 2.94 | 650 | 870 | 2.9 | 40 | 952 | 1241 | 1008 | 1057 | 980 | 861 | 205 | 32 | 4 | 6 | 2 | 0 | 146 | 15 | 86 | 1 | 0 | 3 | 21 | 0 | 16 | 22 | 40 | 14 | 0 | 0 | 0
38 | 325 | 460 | 2.94 | 650 | 872 | 2.9 | 40 | 954 | 1214 | 997 | 1065 | 1010 | 853 | 242 | 40 | 3 | 6 | 2 | 1 | 146 | 25 | 85 | 1 | 0 | 2 | 34 | 0 | 15 | 20 | 40 | 18 | 0 | 0 | 0
36 | 325 | 455 | 2.94 | 650 | 872 | 2.9 | 40 | 954 | 1215 | 989 | 1062 | 1000 | 850 | 258 | 40 | 3 | 6 | 2 | 1 | 146 | 25 | 85 | 1 | 0 | 2 | 34 | 0 | 15 | 20 | 40 | 18 | 0 | 0 | 0
31 | 315 | 460 | 2.94 | 650 | 874 | 2.9 | 40 | 953 | 1218 | 999 | 1068 | 1006 | 856 | 199 | 40 | 3 | 6 | 2 | 1 | 146 | 25 | 85 | 1 | 0 | 2 | 34 | 0 | 15 | 20 | 40 | 18 | 0 | 0 | 0
34 | 315 | 460 | 2.94 | 650 | 874 | 2.9 | 40 | 945 | 1210 | 981 | 1062 | 998 | 851 | 205 | 40 | 3 | 6 | 2 | 1 | 146 | 25 | 85 | 1 | 0 | 2 | 34 | 0 | 15 | 20 | 40 | 18 | 0 | 0 | 0
33 | 320 | 465 | 2.94 | 650 | 874 | 2.9 | 40 | 953 | 1214 | 996 | 1064 | 1011 | 856 | 199 | 40 | 3 | 6 | 2 | 1 | 146 | 25 | 85 | 1 | 0 | 2 | 34 | 0 | 15 | 20 | 40 | 18 | 0 | 0 | 0
34 | 320 | 455 | 2.94 | 650 | 873 | 2.9 | 40 | 951 | 1209 | 988 | 1061 | 998 | 853 | 200 | 40 | 3 | 6 | 2 | 1 | 146 | 25 | 85 | 1 | 0 | 2 | 34 | 0 | 15 | 20 | 40 | 18 | 0 | 0 | 0
35 | 325 | 460 | 2.94 | 650 | 873 | 2.9 | 40 | 966 | 1202 | 968 | 1050 | 995 | 846 | 206 | 40 | 3 | 6 | 2 | 1 | 146 | 25 | 85 | 1 | 0 | 2 | 34 | 0 | 15 | 20 | 40 | 18 | 0 | 0 | 0
37 | 325 | 465 | 2.94 | 650 | 872 | 2.9 | 40 | 953 | 1208 | 985 | 1063 | 1009 | 851 | 200 | 40 | 3 | 6 | 2 | 1 | 146 | 25 | 85 | 1 | 0 | 2 | 34 | 0 | 15 | 20 | 40 | 18 | 0 | 0 | 0
37 | 325 | 465 | 2.94 | 650 | 874 | 2.9 | 40 | 966 | 1217 | 997 | 1066 | 1009 | 856 | 199 | 40 | 3 | 6 | 2 | 1 | 146 | 25 | 85 | 1 | 0 | 2 | 34 | 0 | 15 | 20 | 40 | 18 | 0 | 0 | 0
35 | 450 | 545 | 4.03 | 575 | 858 | 3.98 | 42 | 803 | 1214 | 985 | 1046 | 986 | 866 | 172 | 34 | 4 | 22 | 2 | 1 | 146 | 0 | 62 | 0 | 7 | 3 | 0 | 0 | 14 | 80 | 60 | 1 | 0 | 0 | 0
32 | 430 | 520 | 4.03 | 618 | 857 | 3.98 | 42 | 816 | 1233 | 988 | 1049 | 987 | 864 | 167 | 34 | 4 | 22 | 2 | 1 | 146 | 0 | 62 | 0 | 7 | 3 | 0 | 0 | 14 | 80 | 60 | 1 | 0 | 0 | 0
41 | 355 | 460 | 3.02 | 630 | 853 | 2.98 | 43 | 953 | 1235 | 997 | 1048 | 982 | 851 | 197 | 38 | 3 | 6 | 2 | 1 | 146 | 0 | 37 | 1 | 0 | 3 | 0 | 0 | 19 | 79 | 120 | 1 | 0 | 0 | 0
39 | 330 | 465 | 3.02 | 630 | 852 | 2.98 | 43 | 948 | 1242 | 1006 | 1057 | 984 | 852 | 198 | 38 | 3 | 6 | 2 | 1 | 146 | 0 | 37 | 1 | 0 | 3 | 0 | 0 | 19 | 79 | 120 | 1 | 0 | 0 | 0
40 | 335 | 460 | 3.02 | 631 | 854 | 2.98 | 43 | 966 | 1240 | 1019 | 1068 | 997 | 851 | 203 | 38 | 3 | 6 | 2 | 1 | 146 | 0 | 37 | 1 | 0 | 3 | 0 | 0 | 19 | 79 | 120 | 1 | 0 | 0 | 0
36 | 330 | 460 | 3.02 | 632 | 850 | 2.98 | 44 | 956 | 1234 | 979 | 1032 | 983 | 837 | 202 | 38 | 3 | 6 | 2 | 1 | 146 | 0 | 37 | 1 | 0 | 3 | 0 | 0 | 19 | 79 | 120 | 1 | 0 | 0 | 0
41 | 325 | 465 | 3.02 | 631 | 854 | 2.98 | 43 | 948 | 1237 | 1014 | 1061 | 993 | 849 | 201 | 38 | 3 | 6 | 2 | 1 | 146 | 0 | 37 | 1 | 0 | 3 | 0 | 0 | 19 | 79 | 120 | 1 | 0 | 0 | 0
40 | 325 | 460 | 3.02 | 631 | 852 | 2.98 | 43 | 966 | 1233 | 1010 | 1054 | 983 | 842 | 202 | 38 | 3 | 6 | 2 | 1 | 146 | 0 | 37 | 1 | 0 | 3 | 0 | 0 | 19 | 79 | 120 | 1 | 0 | 0 | 0
37 | 365 | 480 | 2.92 | 630 | 853 | 2.88 | 43 | 955 | 1228 | 992 | 1049 | 985 | 856 | 248 | 31 | 0 | 0 | 2 | 2 | 146 | 0 | 35 | 0 | 0 | 2 | 0 | 0 | 22 | 68 | 150 | 0 | 0 | 0 | 0
38 | 355 | 465 | 2.92 | 629 | 855 | 2.88 | 43 | 950 | 1243 | 1016 | 1071 | 998 | 855 | 194 | 22 | 2 | 4 | 2 | 1 | 146 | 0 | 34 | 1 | 0 | 3 | 0 | 0 | 17 | 68 | 100 | 0 | 0 | 0 | 0
43 | 360 | 460 | 2.92 | 630 | 853 | 2.88 | 43 | 956 | 1246 | 1012 | 1071 | 973 | 848 | 192 | 22 | 2 | 4 | 2 | 1 | 146 | 0 | 34 | 1 | 0 | 3 | 0 | 0 | 17 | 68 | 100 | 0 | 0 | 0 | 0
37 | 335 | 460 | 2.92 | 626 | 854 | 2.88 | 43 | 953 | 1235 | 999 | 1059 | 965 | 851 | 180 | 22 | 2 | 4 | 2 | 1 | 146 | 0 | 34 | 1 | 0 | 3 | 0 | 0 | 17 | 68 | 100 | 0 | 0 | 0 | 0
40 | 355 | 455 | 2.92 | 628 | 856 | 2.88 | 43 | 950 | 1234 | 1006 | 1069 | 995 | 863 | 183 | 22 | 2 | 4 | 2 | 1 | 146 | 0 | 34 | 1 | 0 | 3 | 0 | 0 | 17 | 68 | 100 | 0 | 0 | 0 | 0
44 | 335 | 460 | 2.92 | 629 | 856 | 2.88 | 43 | 965 | 1231 | 1003 | 1065 | 990 | 864 | 188 | 22 | 2 | 4 | 2 | 1 | 146 | 0 | 34 | 1 | 0 | 3 | 0 | 0 | 17 | 68 | 100 | 0 | 0 | 0 | 0
42 | 350 | 470 | 2.92 | 630 | 855 | 2.88 | 43 | 955 | 1230 | 997 | 1056 | 978 | 856 | 188 | 22 | 2 | 4 | 2 | 1 | 146 | 0 | 34 | 1 | 0 | 3 | 0 | 0 | 17 | 68 | 100 | 0 | 0 | 0 | 0
37 | 365 | 470 | 2.92 | 626 | 856 | 2.88 | 43 | 965 | 1234 | 1010 | 1068 | 997 | 867 | 193 | 22 | 2 | 4 | 2 | 1 | 146 | 0 | 34 | 1 | 0 | 3 | 0 | 0 | 17 | 68 | 100 | 0 | 0 | 0 | 0
40 | 350 | 470 | 2.92 | 630 | 856 | 2.88 | 43 | 953 | 1233 | 997 | 1058 | 986 | 861 | 193 | 22 | 2 | 4 | 2 | 1 | 146 | 0 | 34 | 1 | 0 | 3 | 0 | 0 | 17 | 68 | 100 | 0 | 0 | 0 | 0
33 | 365 | 485 | 2.94 | 650 | 873 | 2.9 | 41 | 966 | 1215 | 978 | 1049 | 987 | 833 | 204 | 39 | 3 | 3 | 2 | 0 | 145 | 15 | 86 | 1 | 0 | 2 | 24 | 0 | 15 | 21 | 50 | 21 | 0 | 0 | 0
31 | 370 | 490 | 2.94 | 650 | 870 | 2.9 | 40 | 966 | 1211 | 985 | 1050 | 964 | 826 | 202 | 39 | 3 | 3 | 2 | 0 | 145 | 15 | 86 | 1 | 0 | 2 | 24 | 0 | 15 | 21 | 50 | 21 | 0 | 0 | 0
31 | 365 | 485 | 2.94 | 649 | 872 | 2.9 | 41 | 959 | 1215 | 981 | 1048 | 989 | 831 | 203 | 39 | 3 | 3 | 2 | 0 | 145 | 15 | 86 | 1 | 0 | 2 | 24 | 0 | 15 | 21 | 50 | 21 | 0 | 0 | 0
33 | 365 | 480 | 2.94 | 650 | 869 | 2.9 | 40 | 965 | 1217 | 985 | 1048 | 962 | 826 | 201 | 39 | 3 | 3 | 2 | 0 | 145 | 15 | 86 | 1 | 0 | 2 | 24 | 0 | 15 | 21 | 50 | 21 | 0 | 0 | 0
35 | 370 | 500 | 2.94 | 650 | 871 | 2.9 | 41 | 956 | 1221 | 989 | 1046 | 988 | 832 | 200 | 39 | 3 | 3 | 2 | 0 | 145 | 15 | 86 | 1 | 0 | 2 | 24 | 0 | 15 | 21 | 50 | 21 | 0 | 0 | 0
31 | 365 | 485 | 2.94 | 650 | 873 | 2.9 | 40 | 955 | 1221 | 991 | 1055 | 1007 | 839 | 201 | 39 | 3 | 3 | 2 | 0 | 145 | 15 | 86 | 1 | 0 | 2 | 24 | 0 | 15 | 21 | 50 | 21 | 0 | 0 | 0
30 | 375 | 500 | 2.84 | 619 | 875 | 2.8 | 40 | 990 | 1219 | 1024 | 1069 | 984 | 849 | 309 | 39 | 3 | 3 | 2 | 0 | 145 | 15 | 86 | 1 | 0 | 2 | 24 | 0 | 15 | 21 | 50 | 21 | 0 | 0 | 0
29 | 385 | 510 | 2.84 | 619 | 875 | 2.8 | 39 | 979 | 1216 | 1021 | 1065 | 1004 | 851 | 313 | 39 | 3 | 3 | 2 | 0 | 145 | 15 | 86 | 1 | 0 | 2 | 24 | 0 | 15 | 21 | 50 | 21 | 0 | 0 | 0
31 | 390 | 510 | 2.84 | 620 | 872 | 2.8 | 40 | 997 | 1217 | 1019 | 1053 | 982 | 831 | 307 | 39 | 3 | 3 | 2 | 0 | 145 | 15 | 86 | 1 | 0 | 2 | 24 | 0 | 15 | 21 | 50 | 21 | 0 | 0 | 0
34 | 370 | 500 | 2.94 | 650 | 874 | 2.9 | 40 | 949 | 1210 | 992 | 1064 | 1002 | 855 | 199 | 39 | 3 | 3 | 2 | 0 | 145 | 15 | 86 | 1 | 0 | 2 | 24 | 0 | 15 | 21 | 50 | 21 | 0 | 0 | 0
34 | 360 | 485 | 2.94 | 650 | 874 | 2.9 | 40 | 958 | 1223 | 1003 | 1070 | 1019 | 859 | 201 | 39 | 3 | 3 | 2 | 0 | 145 | 15 | 86 | 1 | 0 | 2 | 24 | 0 | 15 | 21 | 50 | 21 | 0 | 0 | 0
34 | 360 | 485 | 2.84 | 625 | 878 | 2.8 | 39 | 997 | 1213 | 984 | 1058 | 1009 | 891 | 211 | 32 | 5 | 12 | 2 | 1 | 145 | 14 | 86 | 0 | 1 | 2 | 32 | 0 | 18 | 20 | 60 | 18 | 0 | 0 | 0
34 | 370 | 495 | 2.84 | 621 | 877 | 2.8 | 39 | 985 | 1214 | 979 | 1058 | 1009 | 885 | 214 | 32 | 5 | 12 | 2 | 1 | 145 | 14 | 86 | 0 | 1 | 2 | 32 | 0 | 18 | 20 | 60 | 18 | 0 | 0 | 0
31 | 375 | 500 | 2.84 | 621 | 878 | 2.8 | 39 | 995 | 1214 | 983 | 1057 | 1011 | 881 | 213 | 32 | 5 | 12 | 2 | 1 | 145 | 14 | 86 | 0 | 1 | 2 | 32 | 0 | 18 | 20 | 60 | 18 | 0 | 0 | 0
31 | 370 | 500 | 2.84 | 621 | 877 | 2.8 | 40 | 984 | 1215 | 979 | 1056 | 1014 | 882 | 218 | 32 | 5 | 12 | 2 | 1 | 145 | 14 | 86 | 0 | 1 | 2 | 32 | 0 | 18 | 20 | 60 | 18 | 0 | 0 | 0
31 | 365 | 500 | 2.84 | 620 | 875 | 2.8 | 40 | 985 | 1214 | 971 | 1048 | 974 | 871 | 213 | 32 | 5 | 12 | 2 | 1 | 145 | 14 | 86 | 0 | 1 | 2 | 32 | 0 | 18 | 20 | 60 | 18 | 0 | 0 | 0
36 | 370 | 500 | 2.84 | 621 | 876 | 2.8 | 40 | 996 | 1215 | 974 | 1048 | 990 | 872 | 213 | 32 | 5 | 12 | 2 | 1 | 145 | 14 | 86 | 0 | 1 | 2 | 32 | 0 | 18 | 20 | 60 | 18 | 0 | 0 | 0
35 | 360 | 490 | 2.84 | 621 | 877 | 2.8 | 39 | 981 | 1213 | 981 | 1054 | 1005 | 879 | 213 | 32 | 5 | 12 | 2 | 1 | 145 | 14 | 86 | 0 | 1 | 2 | 32 | 0 | 18 | 20 | 60 | 18 | 0 | 0 | 0
30 | 370 | 495 | 2.84 | 620 | 877 | 2.8 | 40 | 983 | 1214 | 978 | 1053 | 1005 | 881 | 209 | 32 | 5 | 12 | 2 | 1 | 145 | 14 | 86 | 0 | 1 | 2 | 32 | 0 | 18 | 20 | 60 | 18 | 0 | 0 | 0
33 | 365 | 490 | 2.84 | 620 | 877 | 2.8 | 39 | 982 | 1219 | 981 | 1061 | 1012 | 882 | 216 | 32 | 5 | 12 | 2 | 1 | 145 | 14 | 86 | 0 | 1 | 2 | 32 | 0 | 18 | 20 | 60 | 18 | 0 | 0 | 0
33 | 375 | 500 | 2.84 | 621 | 877 | 2.8 | 39 | 987 | 1220 | 980 | 1059 | 1009 | 883 | 218 | 32 | 5 | 12 | 2 | 1 | 145 | 14 | 86 | 0 | 1 | 2 | 32 | 0 | 18 | 20 | 60 | 18 | 0 | 0 | 0
29 | 365 | 500 | 2.84 | 621 | 877 | 2.8 | 39 | 984 | 1219 | 984 | 1062 | 1011 | 883 | 214 | 32 | 5 | 12 | 2 | 1 | 145 | 14 | 86 | 0 | 1 | 2 | 32 | 0 | 18 | 20 | 60 | 18 | 0 | 0 | 0
32 | 375 | 500 | 2.84 | 621 | 877 | 2.8 | 39 | 997 | 1218 | 977 | 1058 | 1007 | 883 | 215 | 32 | 5 | 12 | 2 | 1 | 145 | 14 | 86 | 0 | 1 | 2 | 32 | 0 | 18 | 20 | 60 | 18 | 0 | 0 | 0
33 | 350 | 490 | 2.84 | 620 | 874 | 2.8 | 39 | 997 | 1215 | 992 | 1073 | 1012 | 865 | 268 | 38 | 4 | 5 | 2 | 1 | 145 | 24 | 85 | 1 | 0 | 4 | 42 | 0 | 12 | 22 | 50 | 18 | 0 | 0 | 0
36 | 355 | 485 | 2.84 | 621 | 873 | 2.8 | 39 | 997 | 1211 | 982 | 1070 | 1006 | 866 | 290 | 38 | 4 | 5 | 2 | 1 | 145 | 24 | 85 | 1 | 0 | 4 | 42 | 0 | 12 | 22 | 50 | 18 | 0 | 0 | 0
35 | 345 | 485 | 2.84 | 620 | 874 | 2.8 | 39 | 978 | 1213 | 969 | 1062 | 1000 | 869 | 281 | 38 | 4 | 5 | 2 | 1 | 145 | 24 | 85 | 1 | 0 | 4 | 42 | 0 | 12 | 22 | 50 | 18 | 0 | 0 | 0
38 | 345 | 485 | 2.84 | 621 | 874 | 2.8 | 39 | 997 | 1212 | 981 | 1067 | 1007 | 869 | 291 | 38 | 4 | 5 | 2 | 1 | 145 | 24 | 85 | 1 | 0 | 4 | 42 | 0 | 12 | 22 | 50 | 18 | 0 | 0 | 0
38 | 340 | 480 | 2.84 | 621 | 875 | 2.8 | 39 | 997 | 1214 | 984 | 1071 | 1011 | 875 | 283 | 38 | 4 | 5 | 2 | 1 | 145 | 24 | 85 | 1 | 0 | 4 | 42 | 0 | 12 | 22 | 50 | 18 | 0 | 0 | 0
34 | 345 | 480 | 2.84 | 620 | 874 | 2.8 | 39 | 997 | 1216 | 985 | 1072 | 1010 | 871 | 289 | 38 | 4 | 5 | 2 | 1 | 145 | 24 | 85 | 1 | 0 | 4 | 42 | 0 | 12 | 22 | 50 | 18 | 0 | 0 | 0
36 | 345 | 480 | 2.84 | 620 | 875 | 2.8 | 39 | 987 | 1217 | 987 | 1074 | 1020 | 869 | 281 | 38 | 4 | 5 | 2 | 1 | 145 | 24 | 85 | 1 | 0 | 4 | 42 | 0 | 12 | 22 | 50 | 18 | 0 | 0 | 0
33 | 335 | 480 | 2.84 | 621 | 874 | 2.8 | 39 | 981 | 1225 | 981 | 1071 | 1012 | 869 | 290 | 38 | 4 | 5 | 2 | 1 | 145 | 24 | 85 | 1 | 0 | 4 | 42 | 0 | 12 | 22 | 50 | 18 | 0 | 0 | 0
36 | 345 | 480 | 2.84 | 621 | 875 | 2.8 | 39 | 986 | 1221 | 985 | 1074 | 1023 | 870 | 283 | 38 | 4 | 5 | 2 | 1 | 145 | 24 | 85 | 1 | 0 | 4 | 42 | 0 | 12 | 22 | 50 | 18 | 0 | 0 | 0
35 | 350 | 480 | 2.84 | 621 | 874 | 2.8 | 39 | 976 | 1233 | 978 | 1069 | 999 | 867 | 287 | 38 | 4 | 5 | 2 | 1 | 145 | 24 | 85 | 1 | 0 | 4 | 42 | 0 | 12 | 22 | 50 | 18 | 0 | 0 | 0
38 | 345 | 485 | 2.84 | 621 | 873 | 2.8 | 39 | 982 | 1225 | 988 | 1068 | 995 | 865 | 284 | 38 | 4 | 5 | 2 | 1 | 145 | 24 | 85 | 1 | 0 | 4 | 42 | 0 | 12 | 22 | 50 | 18 | 0 | 0 | 0
33 | 345 | 485 | 2.84 | 621 | 874 | 2.8 | 39 | 979 | 1235 | 984 | 1067 | 1005 | 868 | 288 | 38 | 4 | 5 | 2 | 1 | 145 | 24 | 85 | 1 | 0 | 4 | 42 | 0 | 12 | 22 | 50 | 18 | 0 | 0 | 0
33 | 330 | 480 | 4.2 | 627 | 856 | 4.14 | 44 | 755 | 1226 | 989 | 1032 | 1019 | 862 | 220 | 39 | 6 | 12 | 2 | 1 | 145 | 0 | 71 | 0 | 1 | 3 | 28 | 0 | 17 | 17 | 70 | 1 | 0 | 0 | 0
36 | 345 | 500 | 4.07 | 629 | 859 | 4.02 | 42 | 797 | 1229 | 996 | 1059 | 1036 | 872 | 218 | 39 | 6 | 12 | 2 | 1 | 145 | 0 | 71 | 0 | 1 | 3 | 28 | 0 | 17 | 17 | 70 | 1 | 0 | 0 | 0
35 | 325 | 475 | 4.07 | 622 | 860 | 4.02 | 42 | 816 | 1224 | 998 | 1060 | 1036 | 874 | 218 | 39 | 6 | 12 | 2 | 1 | 145 | 0 | 71 | 0 | 1 | 3 | 28 | 0 | 17 | 17 | 70 | 1 | 0 | 0 | 0
34 | 355 | 495 | 4.07 | 622 | 859 | 4.02 | 42 | 799 | 1211 | 995 | 1054 | 1033 | 870 | 232 | 39 | 6 | 12 | 2 | 1 | 145 | 0 | 71 | 0 | 1 | 3 | 28 | 0 | 17 | 17 | 70 | 1 | 0 | 0 | 0
30 | 385 | 510 | 2.94 | 613 | 853 | 2.9 | 40 | 951 | 1209 | 971 | 1061 | 994 | 844 | 200 | 45 | 3 | 3 | 2 | 1 | 144 | 14 | 88 | 1 | 0 | 4 | 21 | 0 | 15 | 29 | 60 | 17 | 0 | 0 | 0
29 | 385 | 510 | 2.94 | 620 | 853 | 2.9 | 40 | 956 | 1213 | 969 | 1059 | 1002 | 841 | 200 | 45 | 3 | 3 | 2 | 1 | 144 | 14 | 88 | 1 | 0 | 4 | 21 | 0 | 15 | 29 | 60 | 17 | 0 | 0 | 0
36 | 395 | 515 | 2.94 | 618 | 853 | 2.9 | 40 | 951 | 1214 | 973 | 1062 | 1003 | 842 | 200 | 45 | 3 | 3 | 2 | 1 | 144 | 14 | 88 | 1 | 0 | 4 | 21 | 0 | 15 | 29 | 60 | 17 | 0 | 0 | 0
30 | 390 | 510 | 2.94 | 617 | 853 | 2.9 | 40 | 958 | 1215 | 979 | 1062 | 1001 | 841 | 200 | 45 | 3 | 3 | 2 | 1 | 144 | 14 | 88 | 1 | 0 | 4 | 21 | 0 | 15 | 29 | 60 | 17 | 0 | 0 | 0
33 | 385 | 510 | 2.94 | 619 | 853 | 2.9 | 40 | 955 | 1216 | 975 | 1062 | 1002 | 841 | 200 | 45 | 3 | 3 | 2 | 1 | 144 | 14 | 88 | 1 | 0 | 4 | 21 | 0 | 15 | 29 | 60 | 17 | 0 | 0 | 0
34 | 385 | 510 | 2.94 | 619 | 853 | 2.9 | 40 | 964 | 1219 | 971 | 1062 | 1005 | 842 | 200 | 45 | 3 | 3 | 2 | 1 | 144 | 14 | 88 | 1 | 0 | 4 | 21 | 0 | 15 | 29 | 60 | 17 | 0 | 0 | 0
31 | 375 | 505 | 2.94 | 620 | 853 | 2.9 | 40 | 966 | 1223 | 975 | 1060 | 1005 | 839 | 200 | 45 | 3 | 3 | 2 | 1 | 144 | 14 | 88 | 1 | 0 | 4 | 21 | 0 | 15 | 29 | 60 | 17 | 0 | 0 | 0
36 | 370 | 505 | 2.94 | 620 | 853 | 2.9 | 40 | 955 | 1221 | 969 | 1061 | 1003 | 841 | 200 | 45 | 3 | 3 | 2 | 1 | 144 | 14 | 88 | 1 | 0 | 4 | 21 | 0 | 15 | 29 | 60 | 17 | 0 | 0 | 0
30 | 380 | 500 | 2.94 | 618 | 853 | 2.9 | 40 | 964 | 1219 | 974 | 1063 | 1006 | 839 | 200 | 45 | 3 | 3 | 2 | 1 | 144 | 14 | 88 | 1 | 0 | 4 | 21 | 0 | 15 | 29 | 60 | 17 | 0 | 0 | 0
32 | 380 | 500 | 2.94 | 620 | 853 | 2.9 | 40 | 953 | 1218 | 977 | 1062 | 1003 | 840 | 201 | 45 | 3 | 3 | 2 | 1 | 144 | 14 | 88 | 1 | 0 | 4 | 21 | 0 | 15 | 29 | 60 | 17 | 0 | 0 | 0
32 | 380 | 500 | 2.94 | 620 | 853 | 2.9 | 40 | 952 | 1219 | 976 | 1064 | 1001 | 842 | 200 | 45 | 3 | 3 | 2 | 1 | 144 | 14 | 88 | 1 | 0 | 4 | 21 | 0 | 15 | 29 | 60 | 17 | 0 | 0 | 0
33 | 365 | 500 | 2.94 | 620 | 853 | 2.9 | 40 | 956 | 1220 | 981 | 1065 | 1004 | 841 | 200 | 45 | 3 | 3 | 2 | 1 | 144 | 14 | 88 | 1 | 0 | 4 | 21 | 0 | 15 | 29 | 60 | 17 | 0 | 0 | 0
35 | 370 | 500 | 3.44 | 597 | 854 | 3.39 | 43 | 838 | 1216 | 991 | 1057 | 985 | 846 | 203 | 45 | 3 | 3 | 2 | 1 | 144 | 14 | 88 | 1 | 0 | 4 | 21 | 0 | 15 | 29 | 60 | 17 | 0 | 0 | 0
33 | 320 | 460 | 2.94 | 654 | 877 | 2.9 | 40 | 949 | 1221 | 990 | 1063 | 988 | 882 | 207 | 25 | 5 | 9 | 2 | 1 | 144 | 17 | 87 | 0 | 1 | 2 | 40 | 0 | 17 | 50 | 60 | 14 | 0 | 0 | 0
41 | 305 | 455 | 2.94 | 653 | 877 | 2.9 | 40 | 953 | 1221 | 988 | 1064 | 992 | 884 | 208 | 25 | 5 | 9 | 2 | 1 | 144 | 17 | 87 | 0 | 1 | 2 | 40 | 0 | 17 | 50 | 60 | 14 | 0 | 0 | 0
34 | 380 | 515 | 2.84 | 619 | 875 | 2.8 | 39 | 979 | 1217 | 1024 | 1078 | 1007 | 845 | 314 | 39 | 4 | 3 | 2 | 1 | 144 | 21 | 86 | 1 | 0 | 2 | 24 | 0 | 16 | 29 | 50 | 19 | 0 | 0 | 0
29 | 385 | 515 | 2.84 | 619 | 877 | 2.8 | 39 | 997 | 1218 | 1017 | 1070 | 1002 | 846 | 273 | 39 | 4 | 3 | 2 | 1 | 144 | 21 | 86 | 1 | 0 | 2 | 24 | 0 | 16 | 29 | 50 | 19 | 0 | 0 | 0
31 | 370 | 485 | 2.94 | 650 | 871 | 2.9 | 41 | 966 | 1218 | 987 | 1058 | 908 | 824 | 213 | 39 | 4 | 3 | 2 | 1 | 144 | 21 | 86 | 1 | 0 | 2 | 24 | 0 | 16 | 29 | 50 | 19 | 0 | 0 | 0
34 | 360 | 485 | 2.94 | 650 | 873 | 2.9 | 41 | 966 | 1214 | 993 | 1051 | 973 | 845 | 217 | 39 | 4 | 3 | 2 | 1 | 144 | 21 | 86 | 1 | 0 | 2 | 24 | 0 | 16 | 29 | 50 | 19 | 0 | 0 | 0
32 | 365 | 485 | 2.94 | 650 | 874 | 2.9 | 40 | 955 | 1217 | 971 | 1056 | 988 | 854 | 213 | 39 | 4 | 3 | 2 | 1 | 144 | 21 | 86 | 1 | 0 | 2 | 24 | 0 | 16 | 29 | 50 | 19 | 0 | 0 | 0
31 | 365 | 485 | 2.94 | 650 | 878 | 2.9 | 40 | 952 | 1216 | 995 | 1064 | 990 | 857 | 218 | 39 | 4 | 3 | 2 | 1 | 144 | 21 | 86 | 1 | 0 | 2 | 24 | 0 | 16 | 29 | 50 | 19 | 0 | 0 | 0
32 | 365 | 490 | 2.94 | 650 | 874 | 2.9 | 40 | 946 | 1216 | 995 | 1064 | 991 | 859 | 214 | 39 | 4 | 3 | 2 | 1 | 144 | 21 | 86 | 1 | 0 | 2 | 24 | 0 | 16 | 29 | 50 | 19 | 0 | 0 | 0
31 | 350 | 475 | 2.94 | 651 | 875 | 2.9 | 41 | 950 | 1217 | 985 | 1055 | 983 | 856 | 219 | 39 | 4 | 3 | 2 | 1 | 144 | 21 | 86 | 1 | 0 | 2 | 24 | 0 | 16 | 29 | 50 | 19 | 0 | 0 | 0
34 | 355 | 485 | 2.94 | 651 | 874 | 2.9 | 40 | 966 | 1216 | 983 | 1052 | 987 | 858 | 217 | 39 | 4 | 3 | 2 | 1 | 144 | 21 | 86 | 1 | 0 | 2 | 24 | 0 | 16 | 29 | 50 | 19 | 0 | 0 | 0
32 | 370 | 490 | 2.94 | 650 | 875 | 2.9 | 40 | 950 | 1221 | 992 | 1062 | 990 | 858 | 218 | 39 | 4 | 3 | 2 | 1 | 144 | 21 | 86 | 1 | 0 | 2 | 24 | 0 | 16 | 29 | 50 | 19 | 0 | 0 | 0
33 | 365 | 495 | 2.94 | 650 | 874 | 2.9 | 40 | 953 | 1220 | 998 | 1062 | 993 | 859 | 216 | 39 | 4 | 3 | 2 | 1 | 144 | 21 | 86 | 1 | 0 | 2 | 24 | 0 | 16 | 29 | 50 | 19 | 0 | 0 | 0
39 | 375 | 490 | 2.44 | 655 | 878 | 2.41 | 39 | 1005 | 1225 | 988 | 1044 | 977 | 866 | 200 | 39 | 4 | 3 | 2 | 1 | 144 | 21 | 86 | 1 | 0 | 2 | 24 | 0 | 16 | 29 | 50 | 19 | 0 | 0 | 0
38 | 355 | 485 | 2.84 | 621 | 872 | 2.8 | 39 | 979 | 1204 | 983 | 1062 | 1015 | 862 | 262 | 40 | 2 | 10 | 2 | 1 | 144 | 20 | 86 | 1 | 0 | 4 | 32 | 0 | 13 | 19 | 60 | 17 | 0 | 0 | 0
32 | 360 | 490 | 2.84 | 621 | 872 | 2.8 | 39 | 983 | 1203 | 976 | 1057 | 1001 | 857 | 262 | 40 | 2 | 10 | 2 | 1 | 144 | 20 | 86 | 1 | 0 | 4 | 32 | 0 | 13 | 19 | 60 | 17 | 0 | 0 | 0
34 | 365 | 490 | 2.84 | 620 | 872 | 2.8 | 39 | 977 | 1204 | 979 | 1056 | 1003 | 859 | 264 | 40 | 2 | 10 | 2 | 1 | 144 | 20 | 86 | 1 | 0 | 4 | 32 | 0 | 13 | 19 | 60 | 17 | 0 | 0 | 0
34 | 360 | 485 | 2.84 | 620 | 872 | 2.8 | 39 | 997 | 1206 | 967 | 1054 | 1003 | 859 | 265 | 40 | 2 | 10 | 2 | 1 | 144 | 20 | 86 | 1 | 0 | 4 | 32 | 0 | 13 | 19 | 60 | 17 | 0 | 0 | 0
32 | 360 | 485 | 2.84 | 621 | 872 | 2.8 | 39 | 997 | 1211 | 975 | 1060 | 1006 | 856 | 267 | 40 | 2 | 10 | 2 | 1 | 144 | 20 | 86 | 1 | 0 | 4 | 32 | 0 | 13 | 19 | 60 | 17 | 0 | 0 | 0
34 | 355 | 485 | 2.84 | 620 | 873 | 2.8 | 39 | 979 | 1208 | 978 | 1066 | 1017 | 862 | 266 | 40 | 2 | 10 | 2 | 1 | 144 | 20 | 86 | 1 | 0 | 4 | 32 | 0 | 13 | 19 | 60 | 17 | 0 | 0 | 0
38 | 360 | 495 | 2.84 | 621 | 873 | 2.8 | 39 | 976 | 1215 | 975 | 1057 | 1000 | 865 | 267 | 40 | 2 | 10 | 2 | 1 | 144 | 20 | 86 | 1 | 0 | 4 | 32 | 0 | 13 | 19 | 60 | 17 | 0 | 0 | 0
33 | 355 | 490 | 2.84 | 621 | 873 | 2.8 | 39 | 975 | 1210 | 985 | 1066 | 1008 | 859 | 266 | 40 | 2 | 10 | 2 | 1 | 144 | 20 | 86 | 1 | 0 | 4 | 32 | 0 | 13 | 19 | 60 | 17 | 0 | 0 | 0
34 | 360 | 490 | 2.84 | 620 | 874 | 2.8 | 39 | 980 | 1219 | 981 | 1064 | 1008 | 870 | 271 | 40 | 2 | 10 | 2 | 1 | 144 | 20 | 86 | 1 | 0 | 4 | 32 | 0 | 13 | 19 | 60 | 17 | 0 | 0 | 0
36 | 360 | 490 | 2.84 | 620 | 873 | 2.8 | 39 | 980 | 1214 | 993 | 1072 | 1018 | 859 | 267 | 40 | 2 | 10 | 2 | 1 | 144 | 20 | 86 | 1 | 0 | 4 | 32 | 0 | 13 | 19 | 60 | 17 | 0 | 0 | 0
35 | 350 | 490 | 3.44 | 597 | 853 | 3.39 | 43 | 858 | 1215 | 987 | 1049 | 986 | 846 | 206 | 28 | 6 | 6 | 2 | 1 | 144 | 14 | 85 | 1 | 0 | 2 | 24 | 0 | 13 | 22 | 60 | 15 | 0 | 0 | 0
38 | 330 | 465 | 2.94 | 628 | 856 | 2.9 | 40 | 945 | 1215 | 981 | 1058 | 994 | 857 | 233 | 28 | 6 | 6 | 2 | 1 | 144 | 14 | 85 | 1 | 0 | 2 | 24 | 0 | 13 | 22 | 60 | 15 | 0 | 0 | 0
34 | 355 | 490 | 2.94 | 618 | 856 | 2.9 | 40 | 947 | 1220 | 1009 | 1078 | 1015 | 854 | 226 | 28 | 6 | 6 | 2 | 1 | 144 | 14 | 85 | 1 | 0 | 2 | 24 | 0 | 13 | 22 | 60 | 15 | 0 | 0 | 0
32 | 350 | 490 | 2.94 | 619 | 856 | 2.9 | 40 | 966 | 1227 | 1006 | 1078 | 1017 | 857 | 227 | 28 | 6 | 6 | 2 | 1 | 144 | 14 | 85 | 1 | 0 | 2 | 24 | 0 | 13 | 22 | 60 | 15 | 0 | 0 | 0
35 | 360 | 490 | 2.94 | 618 | 857 | 2.9 | 40 | 964 | 1229 | 1008 | 1073 | 1007 | 861 | 224 | 28 | 6 | 6 | 2 | 1 | 144 | 14 | 85 | 1 | 0 | 2 | 24 | 0 | 13 | 22 | 60 | 15 | 0 | 0 | 0
34 | 330 | 475 | 2.94 | 615 | 856 | 2.9 | 40 | 956 | 1215 | 1000 | 1068 | 1005 | 857 | 204 | 28 | 6 | 6 | 2 | 1 | 144 | 14 | 85 | 1 | 0 | 2 | 24 | 0 | 13 | 22 | 60 | 15 | 0 | 0 | 0
33 | 350 | 490 | 2.94 | 616 | 855 | 2.9 | 40 | 950 | 1213 | 997 | 1067 | 1009 | 851 | 205 | 28 | 6 | 6 | 2 | 1 | 144 | 14 | 85 | 1 | 0 | 2 | 24 | 0 | 13 | 22 | 60 | 15 | 0 | 0 | 0
32 | 340 | 485 | 2.94 | 619 | 854 | 2.9 | 40 | 944 | 1212 | 997 | 1065 | 1005 | 857 | 202 | 28 | 6 | 6 | 2 | 1 | 144 | 14 | 85 | 1 | 0 | 2 | 24 | 0 | 13 | 22 | 60 | 15 | 0 | 0 | 0
33 | 335 | 470 | 2.94 | 621 | 854 | 2.9 | 40 | 943 | 1217 | 998 | 1071 | 1011 | 845 | 200 | 28 | 6 | 6 | 2 | 1 | 144 | 14 | 85 | 1 | 0 | 2 | 24 | 0 | 13 | 22 | 60 | 15 | 0 | 0 | 0
35 | 335 | 480 | 2.94 | 620 | 854 | 2.9 | 40 | 966 | 1217 | 997 | 1063 | 1013 | 845 | 201 | 28 | 6 | 6 | 2 | 1 | 144 | 14 | 85 | 1 | 0 | 2 | 24 | 0 | 13 | 22 | 60 | 15 | 0 | 0 | 0
32 | 375 | 500 | 2.84 | 620 | 873 | 2.8 | 39 | 973 | 1221 | 987 | 1067 | 1008 | 861 | 271 | 39 | 3 | 4 | 2 | 1 | 144 | 25 | 83 | 1 | 0 | 4 | 35 | 0 | 11 | 21 | 60 | 20 | 0 | 0 | 0
33 | 370 | 495 | 2.84 | 620 | 874 | 2.8 | 39 | 997 | 1221 | 990 | 1070 | 1011 | 867 | 273 | 39 | 3 | 4 | 2 | 1 | 144 | 25 | 83 | 1 | 0 | 4 | 35 | 0 | 11 | 21 | 60 | 20 | 0 | 0 | 0
34 | 370 | 495 | 2.84 | 620 | 874 | 2.8 | 39 | 996 | 1218 | 987 | 1072 | 1008 | 866 | 271 | 39 | 3 | 4 | 2 | 1 | 144 | 25 | 83 | 1 | 0 | 4 | 35 | 0 | 11 | 21 | 60 | 20 | 0 | 0 | 0
31 | 375 | 500 | 2.84 | 619 | 874 | 2.8 | 39 | 982 | 1214 | 988 | 1071 | 1013 | 861 | 277 | 39 | 3 | 4 | 2 | 1 | 144 | 25 | 83 | 1 | 0 | 4 | 35 | 0 | 11 | 21 | 60 | 20 | 0 | 0 | 0
29 | 370 | 495 | 2.84 | 620 | 874 | 2.8 | 39 | 979 | 1215 | 979 | 1067 | 1007 | 871 | 274 | 39 | 3 | 4 | 2 | 1 | 144 | 25 | 83 | 1 | 0 | 4 | 35 | 0 | 11 | 21 | 60 | 20 | 0 | 0 | 0
32 | 370 | 495 | 2.84 | 621 | 873 | 2.8 | 39 | 980 | 1211 | 970 | 1059 | 996 | 867 | 278 | 39 | 3 | 4 | 2 | 1 | 144 | 25 | 83 | 1 | 0 | 4 | 35 | 0 | 11 | 21 | 60 | 20 | 0 | 0 | 0
32 | 360 | 490 | 2.84 | 620 | 874 | 2.8 | 39 | 983 | 1212 | 974 | 1065 | 1002 | 870 | 285 | 39 | 3 | 4 | 2 | 1 | 144 | 25 | 83 | 1 | 0 | 4 | 35 | 0 | 11 | 21 | 60 | 20 | 0 | 0 | 0
32 | 380 | 500 | 2.84 | 620 | 875 | 2.8 | 39 | 982 | 1212 | 986 | 1068 | 1011 | 873 | 289 | 39 | 3 | 4 | 2 | 1 | 144 | 25 | 83 | 1 | 0 | 4 | 35 | 0 | 11 | 21 | 60 | 20 | 0 | 0 | 0
34 | 370 | 490 | 2.84 | 621 | 874 | 2.8 | 39 | 985 | 1211 | 972 | 1058 | 1006 | 870 | 283 | 39 | 3 | 4 | 2 | 1 | 144 | 25 | 83 | 1 | 0 | 4 | 35 | 0 | 11 | 21 | 60 | 20 | 0 | 0 | 0
34 | 350 | 480 | 2.84 | 620 | 871 | 2.8 | 39 | 905 | 1213 | 971 | 1061 | 974 | 866 | 209 | 39 | 4 | 9 | 3 | 1 | 143 | 22 | 86 | 0 | 2 | 3 | 36 | 0 | 14 | 29 | 60 | 19 | 0 | 0 | 0
34 | 350 | 480 | 2.84 | 620 | 871 | 2.8 | 39 | 912 | 1217 | 977 | 1066 | 978 | 863 | 212 | 39 | 4 | 9 | 3 | 1 | 143 | 22 | 86 | 0 | 2 | 3 | 36 | 0 | 14 | 29 | 60 | 19 | 0 | 0 | 0
34 | 355 | 480 | 2.84 | 620 | 872 | 2.8 | 39 | 911 | 1219 | 977 | 1064 | 977 | 866 | 216 | 39 | 4 | 9 | 3 | 1 | 143 | 22 | 86 | 0 | 2 | 3 | 36 | 0 | 14 | 29 | 60 | 19 | 0 | 0 | 0
32 | 350 | 475 | 2.84 | 620 | 871 | 2.8 | 39 | 910 | 1222 | 976 | 1062 | 971 | 866 | 208 | 39 | 4 | 9 | 3 | 1 | 143 | 22 | 86 | 0 | 2 | 3 | 36 | 0 | 14 | 29 | 60 | 19 | 0 | 0 | 0
32 | 340 | 475 | 2.84 | 621 | 871 | 2.8 | 39 | 922 | 1211 | 971 | 1066 | 979 | 866 | 218 | 39 | 4 | 9 | 3 | 1 | 143 | 22 | 86 | 0 | 2 | 3 | 36 | 0 | 14 | 29 | 60 | 19 | 0 | 0 | 0
29 | 350 | 485 | 2.84 | 617 | 871 | 2.8 | 39 | 917 | 1212 | 966 | 1069 | 975 | 867 | 200 | 39 | 4 | 9 | 3 | 1 | 143 | 22 | 86 | 0 | 2 | 3 | 36 | 0 | 14 | 29 | 60 | 19 | 0 | 0 | 0
32 | 355 | 485 | 2.84 | 616 | 870 | 2.8 | 39 | 897 | 1213 | 969 | 1068 | 982 | 865 | 200 | 39 | 4 | 9 | 3 | 1 | 143 | 22 | 86 | 0 | 2 | 3 | 36 | 0 | 14 | 29 | 60 | 19 | 0 | 0 | 0
33 | 345 | 480 | 2.84 | 620 | 871 | 2.8 | 39 | 907 | 1213 | 972 | 1064 | 976 | 866 | 200 | 39 | 4 | 9 | 3 | 1 | 143 | 22 | 86 | 0 | 2 | 3 | 36 | 0 | 14 | 29 | 60 | 19 | 0 | 0 | 0
33 | 345 | 480 | 2.84 | 620 | 871 | 2.8 | 40 | 912 | 1213 | 970 | 1064 | 969 | 862 | 199 | 39 | 4 | 9 | 3 | 1 | 143 | 22 | 86 | 0 | 2 | 3 | 36 | 0 | 14 | 29 | 60 | 19 | 0 | 0 | 0
38 | 345 | 480 | 2.84 | 620 | 870 | 2.8 | 40 | 909 | 1219 | 965 | 1059 | 965 | 861 | 202 | 39 | 4 | 9 | 3 | 1 | 143 | 22 | 86 | 0 | 2 | 3 | 36 | 0 | 14 | 29 | 60 | 19 | 0 | 0 | 0
34 | 345 | 480 | 2.84 | 621 | 870 | 2.8 | 40 | 921 | 1223 | 969 | 1054 | 967 | 863 | 217 | 39 | 4 | 9 | 3 | 1 | 143 | 22 | 86 | 0 | 2 | 3 | 36 | 0 | 14 | 29 | 60 | 19 | 0 | 0 | 0
36 | 360 | 480 | 2.94 | 630 | 851 | 2.9 | 41 | 897 | 1211 | 983 | 1056 | 1014 | 843 | 236 | 43 | 3 | 7 | 2 | 0 | 143 | 18 | 86 | 0 | 1 | 2 | 36 | 0 | 13 | 24 | 50 | 19 | 0 | 0 | 0
37 | 355 | 485 | 2.94 | 629 | 851 | 2.9 | 41 | 902 | 1214 | 988 | 1058 | 1016 | 843 | 237 | 43 | 3 | 7 | 2 | 0 | 143 | 18 | 86 | 0 | 1 | 2 | 36 | 0 | 13 | 24 | 50 | 19 | 0 | 0 | 0
37 | 355 | 485 | 2.94 | 630 | 851 | 2.9 | 41 | 895 | 1206 | 983 | 1057 | 1010 | 843 | 236 | 43 | 3 | 7 | 2 | 0 | 143 | 18 | 86 | 0 | 1 | 2 | 36 | 0 | 13 | 24 | 50 | 19 | 0 | 0 | 0
36 | 365 | 480 | 2.94 | 630 | 852 | 2.9 | 41 | 893 | 1203 | 993 | 1061 | 1016 | 850 | 235 | 43 | 3 | 7 | 2 | 0 | 143 | 18 | 86 | 0 | 1 | 2 | 36 | 0 | 13 | 24 | 50 | 19 | 0 | 0 | 0
34 | 350 | 480 | 2.94 | 630 | 854 | 2.9 | 41 | 904 | 1209 | 993 | 1061 | 1020 | 854 | 234 | 43 | 3 | 7 | 2 | 0 | 143 | 18 | 86 | 0 | 1 | 2 | 36 | 0 | 13 | 24 | 50 | 19 | 0 | 0 | 0
34 | 355 | 480 | 2.94 | 630 | 850 | 2.9 | 40 | 887 | 1217 | 994 | 1063 | 980 | 845 | 217 | 43 | 3 | 7 | 2 | 0 | 143 | 18 | 86 | 0 | 1 | 2 | 36 | 0 | 13 | 24 | 50 | 19 | 0 | 0 | 0
28 | 385 | 510 | 2.84 | 618 | 871 | 2.8 | 39 | 991 | 1230 | 1012 | 1074 | 1011 | 858 | 204 | 36 | 3 | 7 | 2 | 1 | 143 | 18 | 86 | 0 | 0 | 2 | 32 | 0 | 12 | 23 | 60 | 20 | 0 | 0 | 0
30 | 390 | 515 | 2.84 | 618 | 872 | 2.8 | 39 | 981 | 1222 | 1010 | 1078 | 1017 | 858 | 201 | 36 | 3 | 7 | 2 | 1 | 143 | 18 | 86 | 0 | 0 | 2 | 32 | 0 | 12 | 23 | 60 | 20 | 0 | 0 | 0
29 | 390 | 515 | 2.84 | 620 | 871 | 2.8 | 40 | 997 | 1227 | 1005 | 1072 | 1009 | 856 | 204 | 36 | 3 | 7 | 2 | 1 | 143 | 18 | 86 | 0 | 0 | 2 | 32 | 0 | 12 | 23 | 60 | 20 | 0 | 0 | 0
32 | 375 | 510 | 2.84 | 619 | 871 | 2.8 | 40 | 997 | 1216 | 1002 | 1068 | 1003 | 851 | 201 | 36 | 3 | 7 | 2 | 1 | 143 | 18 | 86 | 0 | 0 | 2 | 32 | 0 | 12 | 23 | 60 | 20 | 0 | 0 | 0
30 | 380 | 505 | 2.84 | 620 | 870 | 2.8 | 39 | 994 | 1217 | 994 | 1066 | 1004 | 849 | 205 | 36 | 3 | 7 | 2 | 1 | 143 | 18 | 86 | 0 | 0 | 2 | 32 | 0 | 12 | 23 | 60 | 20 | 0 | 0 | 0
33 | 380 | 510 | 2.84 | 620 | 871 | 2.8 | 39 | 988 | 1210 | 1000 | 1069 | 1005 | 850 | 202 | 36 | 3 | 7 | 2 | 1 | 143 | 18 | 86 | 0 | 0 | 2 | 32 | 0 | 12 | 23 | 60 | 20 | 0 | 0 | 0
31 | 365 | 500 | 2.84 | 620 | 870 | 2.8 | 39 | 980 | 1215 | 988 | 1062 | 1001 | 848 | 205 | 36 | 3 | 7 | 2 | 1 | 143 | 18 | 86 | 0 | 0 | 2 | 32 | 0 | 12 | 23 | 60 | 20 | 0 | 0 | 0
29 | 375 | 505 | 2.84 | 620 | 871 | 2.8 | 39 | 995 | 1208 | 995 | 1066 | 999 | 850 | 203 | 36 | 3 | 7 | 2 | 1 | 143 | 18 | 86 | 0 | 0 | 2 | 32 | 0 | 12 | 23 | 60 | 20 | 0 | 0 | 0
29 | 370 | 505 | 2.84 | 620 | 870 | 2.8 | 39 | 986 | 1214 | 988 | 1063 | 997 | 850 | 207 | 36 | 3 | 7 | 2 | 1 | 143 | 18 | 86 | 0 | 0 | 2 | 32 | 0 | 12 | 23 | 60 | 20 | 0 | 0 | 0
33 | 370 | 505 | 2.84 | 621 | 870 | 2.8 | 39 | 979 | 1221 | 1005 | 1076 | 1014 | 852 | 204 | 36 | 3 | 7 | 2 | 1 | 143 | 18 | 86 | 0 | 0 | 2 | 32 | 0 | 12 | 23 | 60 | 20 | 0 | 0 | 0
31 | 370 | 495 | 2.84 | 620 | 872 | 2.8 | 40 | 997 | 1214 | 1006 | 1073 | 1013 | 860 | 199 | 36 | 3 | 7 | 2 | 1 | 143 | 18 | 86 | 0 | 0 | 2 | 32 | 0 | 12 | 23 | 60 | 20 | 0 | 0 | 0
32 | 365 | 500 | 2.84 | 620 | 871 | 2.8 | 39 | 981 | 1220 | 998 | 1069 | 1003 | 857 | 199 | 36 | 3 | 7 | 2 | 1 | 143 | 18 | 86 | 0 | 0 | 2 | 32 | 0 | 12 | 23 | 60 | 20 | 0 | 0 | 0
32 | 380 | 515 | 2.94 | 620 | 853 | 2.9 | 40 | 953 | 1221 | 969 | 1035 | 962 | 859 | 204 | 33 | 1 | 15 | 2 | 2 | 143 | 17 | 84 | 2 | 2 | 5 | 28 | 0 | 18 | 21 | 60 | 20 | 0 | 0 | 0
30 | 375 | 515 | 2.94 | 648 | 871 | 2.9 | 40 | 966 | 1211 | 982 | 1047 | 972 | 861 | 210 | 33 | 1 | 15 | 2 | 2 | 143 | 17 | 84 | 2 | 2 | 5 | 28 | 0 | 18 | 21 | 60 | 20 | 0 | 0 | 0
32 | 385 | 505 | 2.94 | 649 | 869 | 2.9 | 41 | 965 | 1206 | 979 | 1042 | 972 | 858 | 212 | 33 | 1 | 15 | 2 | 2 | 143 | 17 | 84 | 2 | 2 | 5 | 28 | 0 | 18 | 21 | 60 | 20 | 0 | 0 | 0
30 | 360 | 495 | 2.94 | 649 | 870 | 2.9 | 41 | 956 | 1216 | 983 | 1044 | 974 | 861 | 213 | 33 | 1 | 15 | 2 | 2 | 143 | 17 | 84 | 2 | 2 | 5 | 28 | 0 | 18 | 21 | 60 | 20 | 0 | 0 | 0
35 | 355 | 500 | 2.94 | 650 | 869 | 2.9 | 41 | 955 | 1209 | 985 | 1044 | 975 | 861 | 212 | 33 | 1 | 15 | 2 | 2 | 143 | 17 | 84 | 2 | 2 | 5 | 28 | 0 | 18 | 21 | 60 | 20 | 0 | 0 | 0
34 | 380 | 495 | 2.94 | 634 | 854 | 2.9 | 40 | 966 | 1214 | 984 | 1037 | 1001 | 867 | 189 | 40 | 0 | 0 | 0 | 0 | 141 | 24 | 86 | 0 | 0 | 0 | 0 | 0 | 15 | 14 | 60 | 19 | 0 | 0 | 0
32 | 375 | 495 | 2.94 | 627 | 852 | 2.9 | 40 | 966 | 1211 | 991 | 1061 | 1003 | 874 | 192 | 40 | 0 | 0 | 0 | 0 | 141 | 24 | 86 | 0 | 0 | 0 | 0 | 0 | 15 | 14 | 60 | 19 | 0 | 0 | 0
31 | 365 | 505 | 2.94 | 650 | 868 | 2.9 | 40 | 944 | 1206 | 979 | 1042 | 967 | 858 | 200 | 45 | 5 | 7 | 2 | 1 | 141 | 10 | 85 | 1 | 0 | 3 | 26 | 0 | 16 | 18 | 60 | 15 | 0 | 0 | 0
32 | 365 | 495 | 2.94 | 650 | 866 | 2.9 | 40 | 966 | 1209 | 973 | 1037 | 967 | 855 | 199 | 45 | 5 | 7 | 2 | 1 | 141 | 10 | 85 | 1 | 0 | 3 | 26 | 0 | 16 | 18 | 60 | 15 | 0 | 0 | 0
32 | 365 | 500 | 2.94 | 650 | 870 | 2.9 | 40 | 947 | 1205 | 982 | 1044 | 974 | 862 | 200 | 45 | 5 | 7 | 2 | 1 | 141 | 10 | 85 | 1 | 0 | 3 | 26 | 0 | 16 | 18 | 60 | 15 | 0 | 0 | 0
29 | 375 | 510 | 2.94 | 648 | 869 | 2.9 | 41 | 949 | 1210 | 975 | 1040 | 971 | 852 | 201 | 45 | 5 | 7 | 2 | 1 | 141 | 10 | 85 | 1 | 0 | 3 | 26 | 0 | 16 | 18 | 60 | 15 | 0 | 0 | 0
33 | 360 | 495 | 2.94 | 648 | 865 | 2.9 | 40 | 953 | 1208 | 981 | 1042 | 974 | 854 | 201 | 45 | 5 | 7 | 2 | 1 | 141 | 10 | 85 | 1 | 0 | 3 | 26 | 0 | 16 | 18 | 60 | 15 | 0 | 0 | 0
36 | 355 | 495 | 2.94 | 650 | 867 | 2.9 | 40 | 966 | 1211 | 981 | 1043 | 973 | 855 | 202 | 45 | 5 | 7 | 2 | 1 | 141 | 10 | 85 | 1 | 0 | 3 | 26 | 0 | 16 | 18 | 60 | 15 | 0 | 0 | 0
32 | 355 | 495 | 2.94 | 650 | 866 | 2.9 | 40 | 966 | 1212 | 969 | 1037 | 943 | 857 | 198 | 45 | 5 | 7 | 2 | 1 | 141 | 10 | 85 | 1 | 0 | 3 | 26 | 0 | 16 | 18 | 60 | 15 | 0 | 0 | 0
32 | 350 | 495 | 2.94 | 650 | 865 | 2.9 | 40 | 966 | 1210 | 975 | 1036 | 961 | 855 | 203 | 45 | 5 | 7 | 2 | 1 | 141 | 10 | 85 | 1 | 0 | 3 | 26 | 0 | 16 | 18 | 60 | 15 | 0 | 0 | 0
34 | 360 | 490 | 2.94 | 650 | 865 | 2.9 | 41 | 947 | 1213 | 967 | 1030 | 963 | 864 | 200 | 45 | 5 | 7 | 2 | 1 | 141 | 10 | 85 | 1 | 0 | 3 | 26 | 0 | 16 | 18 | 60 | 15 | 0 | 0 | 0
34 | 345 | 480 | 2.94 | 650 | 863 | 2.9 | 40 | 954 | 1210 | 974 | 1035 | 967 | 858 | 204 | 45 | 5 | 7 | 2 | 1 | 141 | 10 | 85 | 1 | 0 | 3 | 26 | 0 | 16 | 18 | 60 | 15 | 0 | 0 | 0
34 | 375 | 500 | 2.94 | 651 | 865 | 2.9 | 40 | 955 | 1217 | 978 | 1036 | 976 | 860 | 202 | 45 | 5 | 7 | 2 | 1 | 141 | 10 | 85 | 1 | 0 | 3 | 26 | 0 | 16 | 18 | 60 | 15 | 0 | 0 | 0
33 | 355 | 490 | 2.94 | 651 | 865 | 2.9 | 40 | 956 | 1220 | 986 | 1044 | 976 | 857 | 206 | 45 | 5 | 7 | 2 | 1 | 141 | 10 | 85 | 1 | 0 | 3 | 26 | 0 | 16 | 18 | 60 | 15 | 0 | 0 | 0
32 | 355 | 490 | 2.94 | 650 | 870 | 2.9 | 41 | 957 | 1241 | 1000 | 1006 | 941 | 858 | 211 | 45 | 5 | 7 | 2 | 1 | 141 | 10 | 85 | 1 | 0 | 3 | 26 | 0 | 16 | 18 | 60 | 15 | 0 | 0 | 0
41 | 325 | 430 | 3.02 | 619 | 859 | 2.98 | 40 | 965 | 1219 | 1010 | 1054 | 1039 | 858 | 332 | 0 | 0 | 0 | 0 | 0 | 141 | 0 | 48 | 0 | 0 | 0 | 0 | 0 | 12 | 2 | 70 | 0 | 0 | 0 | 0
41 | 330 | 420 | 3.02 | 613 | 859 | 2.98 | 40 | 958 | 1232 | 1015 | 1055 | 1036 | 854 | 305 | 0 | 0 | 0 | 0 | 0 | 141 | 0 | 48 | 0 | 0 | 0 | 0 | 0 | 12 | 2 | 70 | 0 | 0 | 0 | 0
42 | 325 | 415 | 3.02 | 612 | 859 | 2.98 | 40 | 965 | 1237 | 1017 | 1055 | 1038 | 854 | 308 | 0 | 0 | 0 | 0 | 0 | 141 | 0 | 48 | 0 | 0 | 0 | 0 | 0 | 12 | 2 | 70 | 0 | 0 | 0 | 0
39 | 340 | 430 | 3.02 | 611 | 859 | 2.98 | 40 | 952 | 1231 | 1015 | 1056 | 1042 | 857 | 309 | 0 | 0 | 0 | 0 | 0 | 141 | 0 | 48 | 0 | 0 | 0 | 0 | 0 | 12 | 2 | 70 | 0 | 0 | 0 | 0
38 | 305 | 420 | 3.02 | 611 | 859 | 2.98 | 40 | 965 | 1242 | 1020 | 1056 | 1040 | 855 | 310 | 0 | 0 | 0 | 0 | 0 | 141 | 0 | 48 | 0 | 0 | 0 | 0 | 0 | 12 | 2 | 70 | 0 | 0 | 0 | 0
35 | 300 | 415 | 3.02 | 612 | 859 | 2.98 | 40 | 955 | 1235 | 1016 | 1058 | 1043 | 858 | 310 | 0 | 0 | 0 | 0 | 0 | 141 | 0 | 48 | 0 | 0 | 0 | 0 | 0 | 12 | 2 | 70 | 0 | 0 | 0 | 0
43 | 335 | 420 | 3.02 | 612 | 859 | 2.98 | 40 | 954 | 1248 | 1020 | 1057 | 1041 | 855 | 298 | 0 | 0 | 0 | 0 | 0 | 141 | 0 | 48 | 0 | 0 | 0 | 0 | 0 | 12 | 2 | 70 | 0 | 0 | 0 | 0
34 | 310 | 460 | 2.94 | 656 | 872 | 2.9 | 40 | 956 | 1227 | 1004 | 1067 | 1032 | 859 | 200 | 34 | 6 | 13 | 2 | 1 | 140 | 18 | 86 | 0 | 0 | 2 | 34 | 0 | 17 | 23 | 60 | 16 | 0 | 0 | 0
39 | 330 | 470 | 2.84 | 621 | 872 | 2.79 | 39 | 988 | 1226 | 998 | 1070 | 1034 | 863 | 200 | 34 | 6 | 13 | 2 | 1 | 140 | 18 | 86 | 0 | 0 | 2 | 34 | 0 | 17 | 23 | 60 | 16 | 0 | 0 | 0
33 | 355 | 495 | 2.84 | 619 | 872 | 2.8 | 39 | 993 | 1209 | 994 | 1070 | 1026 | 856 | 266 | 34 | 6 | 13 | 2 | 1 | 140 | 18 | 86 | 0 | 0 | 2 | 34 | 0 | 17 | 23 | 60 | 16 | 0 | 0 | 0
35 | 345 | 490 | 2.84 | 620 | 872 | 2.8 | 39 | 997 | 1202 | 993 | 1067 | 1023 | 860 | 262 | 34 | 6 | 13 | 2 | 1 | 140 | 18 | 86 | 0 | 0 | 2 | 34 | 0 | 17 | 23 | 60 | 16 | 0 | 0 | 0
32 | 330 | 475 | 2.84 | 620 | 872 | 2.8 | 40 | 982 | 1210 | 985 | 1060 | 1012 | 857 | 263 | 34 | 6 | 13 | 2 | 1 | 140 | 18 | 86 | 0 | 0 | 2 | 34 | 0 | 17 | 23 | 60 | 16 | 0 | 0 | 0
32 | 355 | 490 | 2.84 | 620 | 872 | 2.8 | 39 | 972 | 1202 | 988 | 1064 | 1007 | 856 | 264 | 34 | 6 | 13 | 2 | 1 | 140 | 18 | 86 | 0 | 0 | 2 | 34 | 0 | 17 | 23 | 60 | 16 | 0 | 0 | 0
31 | 350 | 485 | 2.84 | 620 | 872 | 2.8 | 40 | 988 | 1209 | 982 | 1060 | 1008 | 858 | 265 | 34 | 6 | 13 | 2 | 1 | 140 | 18 | 86 | 0 | 0 | 2 | 34 | 0 | 17 | 23 | 60 | 16 | 0 | 0 | 0
32 | 365 | 495 | 2.84 | 620 | 873 | 2.8 | 39 | 997 | 1205 | 985 | 1063 | 1005 | 856 | 264 | 34 | 6 | 13 | 2 | 1 | 140 | 18 | 86 | 0 | 0 | 2 | 34 | 0 | 17 | 23 | 60 | 16 | 0 | 0 | 0
36 | 345 | 485 | 2.84 | 620 | 869 | 2.8 | 39 | 986 | 1208 | 987 | 1065 | 1021 | 847 | 264 | 34 | 6 | 13 | 2 | 1 | 140 | 18 | 86 | 0 | 0 | 2 | 34 | 0 | 17 | 23 | 60 | 16 | 0 | 0 | 0
33 | 345 | 485 | 2.84 | 620 | 873 | 2.8 | 39 | 983 | 1213 | 992 | 1066 | 1010 | 858 | 249 | 34 | 6 | 13 | 2 | 1 | 140 | 18 | 86 | 0 | 0 | 2 | 34 | 0 | 17 | 23 | 60 | 16 | 0 | 0 | 0
31 | 375 | 500 | 2.84 | 620 | 872 | 2.8 | 39 | 991 | 1211 | 983 | 1064 | 1007 | 856 | 243 | 34 | 6 | 13 | 2 | 1 | 140 | 18 | 86 | 0 | 0 | 2 | 34 | 0 | 17 | 23 | 60 | 16 | 0 | 0 | 0
37 | 350 | 480 | 2.84 | 620 | 873 | 2.8 | 39 | 996 | 1214 | 991 | 1069 | 1007 | 857 | 248 | 34 | 6 | 13 | 2 | 1 | 140 | 18 | 86 | 0 | 0 | 2 | 34 | 0 | 17 | 23 | 60 | 16 | 0 | 0 | 0
35 | 325 | 475 | 2.84 | 620 | 872 | 2.8 | 39 | 997 | 1214 | 988 | 1066 | 1000 | 855 | 241 | 34 | 6 | 13 | 2 | 1 | 140 | 18 | 86 | 0 | 0 | 2 | 34 | 0 | 17 | 23 | 60 | 16 | 0 | 0 | 0
35 | 340 | 485 | 2.84 | 619 | 873 | 2.8 | 39 | 994 | 1219 | 995 | 1068 | 1026 | 857 | 246 | 34 | 6 | 13 | 2 | 1 | 140 | 18 | 86 | 0 | 0 | 2 | 34 | 0 | 17 | 23 | 60 | 16 | 0 | 0 | 0
41 | 315 | 445 | 2.94 | 653 | 873 | 2.9 | 41 | 956 | 1211 | 989 | 1048 | 992 | 853 | 200 | 48 | 4 | 10 | 2 | 1 | 138 | 20 | 83 | 0 | 0 | 2 | 43 | 0 | 15 | 17 | 60 | 16 | 0 | 0 | 0
39 | 315 | 445 | 2.94 | 654 | 875 | 2.9 | 41 | 960 | 1208 | 981 | 1055 | 1006 | 861 | 202 | 48 | 4 | 10 | 2 | 1 | 138 | 20 | 83 | 0 | 0 | 2 | 43 | 0 | 15 | 17 | 60 | 16 | 0 | 0 | 0
43 | 315 | 445 | 2.94 | 653 | 874 | 2.9 | 41 | 958 | 1209 | 974 | 1047 | 999 | 857 | 202 | 48 | 4 | 10 | 2 | 1 | 138 | 20 | 83 | 0 | 0 | 2 | 43 | 0 | 15 | 17 | 60 | 16 | 0 | 0 | 0
40 | 310 | 440 | 2.94 | 657 | 874 | 2.9 | 40 | 966 | 1211 | 985 | 1058 | 1011 | 866 | 204 | 48 | 4 | 10 | 2 | 1 | 138 | 20 | 83 | 0 | 0 | 2 | 43 | 0 | 15 | 17 | 60 | 16 | 0 | 0 | 0
40 | 315 | 445 | 2.94 | 655 | 875 | 2.9 | 41 | 966 | 1213 | 985 | 1060 | 1006 | 865 | 203 | 48 | 4 | 10 | 2 | 1 | 138 | 20 | 83 | 0 | 0 | 2 | 43 | 0 | 15 | 17 | 60 | 16 | 0 | 0 | 0
39 | 315 | 445 | 2.94 | 654 | 875 | 2.9 | 40 | 965 | 1215 | 991 | 1062 | 1006 | 864 | 205 | 48 | 4 | 10 | 2 | 1 | 138 | 20 | 83 | 0 | 0 | 2 | 43 | 0 | 15 | 17 | 60 | 16 | 0 | 0 | 0
42 | 300 | 445 | 2.94 | 655 | 869 | 2.9 | 41 | 966 | 1223 | 990 | 1054 | 981 | 821 | 202 | 48 | 4 | 10 | 2 | 1 | 138 | 20 | 83 | 0 | 0 | 2 | 43 | 0 | 15 | 17 | 60 | 16 | 0 | 0 | 0
39 | 300 | 440 | 2.94 | 654 | 872 | 2.9 | 40 | 954 | 1219 | 989 | 1057 | 1007 | 835 | 202 | 48 | 4 | 10 | 2 | 1 | 138 | 20 | 83 | 0 | 0 | 2 | 43 | 0 | 15 | 17 | 60 | 16 | 0 | 0 | 0
39 | 305 | 450 | 2.94 | 654 | 873 | 2.9 | 40 | 956 | 1220 | 987 | 1055 | 1003 | 833 | 201 | 48 | 4 | 10 | 2 | 1 | 138 | 20 | 83 | 0 | 0 | 2 | 43 | 0 | 15 | 17 | 60 | 16 | 0 | 0 | 0
37 | 305 | 455 | 2.94 | 656 | 870 | 2.9 | 40 | 951 | 1217 | 983 | 1053 | 999 | 831 | 200 | 48 | 4 | 10 | 2 | 1 | 138 | 20 | 83 | 0 | 0 | 2 | 43 | 0 | 15 | 17 | 60 | 16 | 0 | 0 | 0
38 | 300 | 440 | 2.94 | 653 | 873 | 2.9 | 40 | 952 | 1221 | 995 | 1060 | 1009 | 839 | 199 | 48 | 4 | 10 | 2 | 1 | 138 | 20 | 83 | 0 | 0 | 2 | 43 | 0 | 15 | 17 | 60 | 16 | 0 | 0 | 0
37 | 295 | 440 | 2.94 | 653 | 871 | 2.9 | 40 | 965 | 1227 | 986 | 1059 | 1004 | 834 | 202 | 48 | 4 | 10 | 2 | 1 | 138 | 20 | 83 | 0 | 0 | 2 | 43 | 0 | 15 | 17 | 60 | 16 | 0 | 0 | 0
33 | 340 | 460 | 2.94 | 648 | 872 | 2.9 | 41 | 951 | 1217 | 978 | 1037 | 975 | 854 | 234 | 38 | 3 | 7 | 2 | 1 | 135 | 18 | 87 | 1 | 0 | 3 | 32 | 0 | 16 | 19 | 60 | 17 | 0 | 0 | 0
33 | 345 | 465 | 2.94 | 650 | 872 | 2.9 | 41 | 949 | 1214 | 980 | 1039 | 986 | 863 | 238 | 38 | 3 | 7 | 2 | 1 | 135 | 18 | 87 | 1 | 0 | 3 | 32 | 0 | 16 | 19 | 60 | 17 | 0 | 0 | 0
34 | 345 | 470 | 2.94 | 650 | 872 | 2.9 | 40 | 950 | 1217 | 988 | 1045 | 986 | 860 | 237 | 38 | 3 | 7 | 2 | 1 | 135 | 18 | 87 | 1 | 0 | 3 | 32 | 0 | 16 | 19 | 60 | 17 | 0 | 0 | 0
31 | 345 | 470 | 2.94 | 650 | 871 | 2.9 | 41 | 965 | 1218 | 977 | 1042 | 983 | 856 | 236 | 38 | 3 | 7 | 2 | 1 | 135 | 18 | 87 | 1 | 0 | 3 | 32 | 0 | 16 | 19 | 60 | 17 | 0 | 0 | 0
33 | 345 | 470 | 2.94 | 650 | 872 | 2.9 | 40 | 965 | 1218 | 991 | 1048 | 990 | 860 | 236 | 38 | 3 | 7 | 2 | 1 | 135 | 18 | 87 | 1 | 0 | 3 | 32 | 0 | 16 | 19 | 60 | 17 | 0 | 0 | 0
35 | 345 | 465 | 2.94 | 650 | 872 | 2.9 | 41 | 966 | 1217 | 984 | 1046 | 987 | 855 | 235 | 38 | 3 | 7 | 2 | 1 | 135 | 18 | 87 | 1 | 0 | 3 | 32 | 0 | 16 | 19 | 60 | 17 | 0 | 0 | 0
33 | 330 | 460 | 2.94 | 650 | 872 | 2.9 | 40 | 958 | 1216 | 989 | 1057 | 989 | 862 | 229 | 38 | 3 | 7 | 2 | 1 | 135 | 18 | 87 | 1 | 0 | 3 | 32 | 0 | 16 | 19 | 60 | 17 | 0 | 0 | 0
31 | 340 | 470 | 2.94 | 650 | 872 | 2.9 | 40 | 955 | 1219 | 990 | 1051 | 991 | 859 | 230 | 38 | 3 | 7 | 2 | 1 | 135 | 18 | 87 | 1 | 0 | 3 | 32 | 0 | 16 | 19 | 60 | 17 | 0 | 0 | 0
29 | 350 | 470 | 2.94 | 650 | 873 | 2.9 | 40 | 951 | 1216 | 992 | 1055 | 991 | 863 | 231 | 38 | 3 | 7 | 2 | 1 | 135 | 18 | 87 | 1 | 0 | 3 | 32 | 0 | 16 | 19 | 60 | 17 | 0 | 0 | 0
31 | 350 | 465 | 2.94 | 650 | 872 | 2.9 | 40 | 952 | 1218 | 990 | 1052 | 990 | 862 | 232 | 38 | 3 | 7 | 2 | 1 | 135 | 18 | 87 | 1 | 0 | 3 | 32 | 0 | 16 | 19 | 60 | 17 | 0 | 0 | 0
35 | 335 | 465 | 2.94 | 650 | 872 | 2.9 | 40 | 953 | 1217 | 993 | 1054 | 991 | 859 | 225 | 38 | 3 | 7 | 2 | 1 | 135 | 18 | 87 | 1 | 0 | 3 | 32 | 0 | 16 | 19 | 60 | 17 | 0 | 0 | 0
36 | 350 | 470 | 2.94 | 650 | 873 | 2.9 | 40 | 964 | 1223 | 993 | 1059 | 993 | 861 | 219 | 38 | 3 | 7 | 2 | 1 | 135 | 18 | 87 | 1 | 0 | 3 | 32 | 0 | 16 | 19 | 60 | 17 | 0 | 0 | 0
45 | 265 | 415 | 3.27 | 630 | 849 | 3.23 | 43 | 820 | 1233 | 1010 | 1064 | 1032 | 853 | 183 | 0 | 0 | 0 | 2 | 1 | 134 | 0 | 45 | 0 | 0 | 3 | 0 | 0 | 12 | 5 | 160 | 0 | 0 | 0 | 0
36 | 360 | 485 | 1.82 | 628 | 866 | 1.79 | 39 | 1036 | 1223 | 978 | 1029 | 1032 | 856 | 189 | 0 | 0 | 0 | 0 | 0 | 131 | 0 | 48 | 0 | 0 | 0 | 0 | 0 | 10 | 2 | 96 | 0 | 0 | 0 | 0
34 | 330 | 465 | 1.82 | 630 | 863 | 1.79 | 39 | 1052 | 1224 | 963 | 1022 | 1028 | 849 | 173 | 0 | 0 | 0 | 0 | 0 | 131 | 0 | 48 | 0 | 0 | 0 | 0 | 0 | 10 | 2 | 96 | 0 | 0 | 0 | 0
45 | 330 | 410 | 2.03 | 660 | 856 | 2.03 | 40 | 1047 | 1224 | 1015 | 1080 | 1047 | 868 | 289 | 4 | 0 | 0 | 0 | 0 | 129 | 0 | 57 | 0 | 0 | 0 | 0 | 0 | 10 | 4 | 87 | 0 | 0 | 0 | 0
40 | 290 | 420 | 2.03 | 660 | 853 | 2 | 39 | 954 | 1236 | 1036 | 1090 | 1067 | 875 | 227 | 4 | 0 | 0 | 0 | 0 | 129 | 0 | 57 | 0 | 0 | 0 | 0 | 0 | 10 | 4 | 87 | 0 | 0 | 0 | 0
44 | 295 | 400 | 3.02 | 634 | 859 | 2.98 | 43 | 982 | 1217 | 1004 | 1032 | 1004 | 868 | 206 | 48 | 1 | 0 | 1 | 1 | 122 | 0 | 42 | 0 | 0 | 1 | 0 | 0 | 17 | 14 | 66 | 1 | 0 | 1 | 1
43 | 345 | 420 | 2.02 | 627 | 857 | 1.99 | 37 | 1104 | 1231 | 1013 | 1063 | 1057 | 871 | 210 | 48 | 1 | 0 | 1 | 1 | 122 | 0 | 42 | 0 | 0 | 1 | 0 | 0 | 17 | 14 | 66 | 1 | 0 | 1 | 1
42 | 290 | 420 | 2.02 | 631 | 855 | 1.99 | 39 | 1097 | 1238 | 1006 | 1063 | 1059 | 852 | 182 | 48 | 1 | 0 | 1 | 1 | 122 | 0 | 42 | 0 | 0 | 1 | 0 | 0 | 17 | 14 | 66 | 1 | 0 | 1 | 1
41 | 305 | 415 | 2.32 | 632 | 854 | 2.29 | 41 | 1102 | 1234 | 990 | 1079 | 1047 | 843 | 180 | 48 | 1 | 0 | 1 | 1 | 122 | 0 | 42 | 0 | 0 | 1 | 0 | 0 | 17 | 14 | 66 | 1 | 0 | 1 | 1
44 | 310 | 415 | 2.32 | 630 | 857 | 2.29 | 41 | 1102 | 1222 | 998 | 1059 | 1049 | 862 | 219 | 48 | 1 | 0 | 1 | 1 | 122 | 0 | 42 | 0 | 0 | 1 | 0 | 0 | 17 | 14 | 66 | 1 | 0 | 1 | 1
48 | 295 | 410 | 3.22 | 621 | 854 | 3.18 | 44 | 894 | 1233 | 996 | 1048 | 1020 | 849 | 173 | 49 | 1 | 0 | 2 | 1 | 120 | 0 | 38 | 0 | 0 | 2 | 0 | 0 | 22 | 20 | 35 | 1 | 0 | 1 | 1
40 | 320 | 425 | 3.02 | 630 | 854 | 2.98 | 43 | 976 | 1214 | 992 | 1037 | 984 | 846 | 189 | 63 | 1 | 0 | 1 | 1 | 112 | 0 | 42 | 0 | 1 | 2 | 0 | 0 | 16 | 18 | 59 | 1 | 0 | 0 | 1
42 | 295 | 415 | 3.02 | 630 | 853 | 2.98 | 43 | 973 | 1219 | 985 | 1031 | 972 | 839 | 195 | 63 | 1 | 0 | 1 | 1 | 112 | 0 | 42 | 0 | 1 | 2 | 0 | 0 | 16 | 18 | 59 | 1 | 0 | 0 | 1
41 | 310 | 425 | 2.02 | 633 | 855 | 1.99 | 39 | 1103 | 1238 | 1014 | 1058 | 998 | 851 | 181 | 63 | 1 | 0 | 1 | 1 | 112 | 0 | 42 | 0 | 1 | 2 | 0 | 0 | 16 | 18 | 59 | 1 | 0 | 0 | 1
39 | 310 | 430 | 3.02 | 634 | 874 | 2.98 | 43 | 955 | 1215 | 993 | 1047 | 1023 | 880 | 175 | 0 | 0 | 0 | 0 | 0 | 104 | 0 | 48 | 0 | 0 | 0 | 0 | 0 | 11 | 2 | 92 | 0 | 0 | 0 | 0
37 | 325 | 425 | 3.02 | 633 | 873 | 2.98 | 43 | 953 | 1220 | 993 | 1044 | 1021 | 876 | 174 | 0 | 0 | 0 | 0 | 0 | 104 | 0 | 48 | 0 | 0 | 0 | 0 | 0 | 11 | 2 | 92 | 0 | 0 | 0 | 0
44 | 295 | 415 | 2.92 | 625 | 856 | 2.88 | 43 | 972 | 1220 | 993 | 1039 | 994 | 859 | 239 | 53 | 1 | 37 | 1 | 1 | 104 | 0 | 41 | 0 | 1 | 2 | 0 | 0 | 13 | 18 | 73 | 1 | 0 | 1 | 1
43 | 305 | 415 | 2.92 | 630 | 856 | 2.88 | 43 | 973 | 1222 | 991 | 1035 | 992 | 853 | 240 | 53 | 1 | 37 | 1 | 1 | 104 | 0 | 41 | 0 | 1 | 2 | 0 | 0 | 13 | 18 | 73 | 1 | 0 | 1 | 1
40 | 305 | 420 | 2.02 | 631 | 854 | 1.99 | 39 | 1095 | 1230 | 1020 | 1066 | 1008 | 850 | 222 | 53 | 1 | 37 | 1 | 1 | 104 | 0 | 41 | 0 | 1 | 2 | 0 | 0 | 13 | 18 | 73 | 1 | 0 | 1 | 1
38 | 330 | 445 | 2.02 | 630 | 855 | 1.99 | 39 | 1103 | 1229 | 1014 | 1062 | 1008 | 852 | 221 | 53 | 1 | 37 | 1 | 1 | 104 | 0 | 41 | 0 | 1 | 2 | 0 | 0 | 13 | 18 | 73 | 1 | 0 | 1 | 1
41 | 310 | 425 | 2.32 | 630 | 857 | 2.29 | 41 | 1102 | 1225 | 1007 | 1050 | 1001 | 856 | 219 | 53 | 1 | 37 | 1 | 1 | 104 | 0 | 41 | 0 | 1 | 2 | 0 | 0 | 13 | 18 | 73 | 1 | 0 | 1 | 1
39 | 295 | 420 | 2.52 | 631 | 858 | 2.48 | 41 | 1057 | 1235 | 1026 | 1055 | 1002 | 866 | 189 | 53 | 1 | 37 | 1 | 1 | 104 | 0 | 41 | 0 | 1 | 2 | 0 | 0 | 13 | 18 | 73 | 1 | 0 | 1 | 1
40 | 300 | 425 | 2.02 | 632 | 853 | 1.99 | 39 | 1092 | 1232 | 1009 | 1062 | 1006 | 845 | 176 | 53 | 1 | 37 | 1 | 1 | 104 | 0 | 41 | 0 | 1 | 2 | 0 | 0 | 13 | 18 | 73 | 1 | 0 | 1 | 1
44 | 300 | 420 | 2.92 | 630 | 858 | 2.88 | 43 | 973 | 1227 | 1008 | 1034 | 970 | 870 | 222 | 54 | 1 | 0 | 2 | 1 | 103 | 0 | 39 | 0 | 1 | 2 | 0 | 0 | 11 | 19 | 43 | 1 | 0 | 0 | 1
40 | 310 | 440 | 3.02 | 630 | 855 | 2.98 | 43 | 976 | 1229 | 990 | 1016 | 950 | 848 | 191 | 54 | 1 | 0 | 2 | 1 | 103 | 0 | 39 | 0 | 1 | 2 | 0 | 0 | 11 | 19 | 43 | 1 | 0 | 0 | 1
43 | 315 | 430 | 2.52 | 630 | 857 | 2.48 | 41 | 1051 | 1228 | 993 | 1041 | 966 | 849 | 166 | 54 | 1 | 0 | 2 | 1 | 103 | 0 | 39 | 0 | 1 | 2 | 0 | 0 | 11 | 19 | 43 | 1 | 0 | 0 | 1
45 | 315 | 415 | 2.32 | 631 | 857 | 2.29 | 41 | 1098 | 1215 | 973 | 1045 | 1023 | 853 | 400 | 65 | 1 | 0 | 2 | 2 | 100 | 0 | 46 | 0 | 0 | 2 | 0 | 0 | 18 | 19 | 83 | 1 | 0 | 1 | 1
43 | 300 | 410 | 2.52 | 630 | 857 | 2.48 | 41 | 1054 | 1215 | 977 | 1048 | 1025 | 854 | 395 | 65 | 1 | 0 | 2 | 2 | 100 | 0 | 46 | 0 | 0 | 2 | 0 | 0 | 18 | 19 | 83 | 1 | 0 | 1 | 1
43 | 315 | 440 | 2.52 | 632 | 855 | 2.48 | 42 | 1049 | 1229 | 994 | 1056 | 1041 | 850 | 169 | 64 | 1 | 0 | 2 | 2 | 100 | 0 | 41 | 1 | 0 | 2 | 0 | 0 | 23 | 20 | 55 | 1 | 0 | 1 | 1
41 | 315 | 440 | 2.77 | 631 | 857 | 2.73 | 41 | 1016 | 1214 | 996 | 1064 | 1029 | 858 | 249 | 40 | 1 | 0 | 2 | 2 | 100 | 0 | 41 | 1 | 0 | 2 | 0 | 0 | 20 | 12 | 64 | 1 | 1 | 1 | 1
44 | 295 | 415 | 2.02 | 630 | 846 | 1.99 | 39 | 1094 | 1232 | 1030 | 1082 | 1047 | 846 | 280 | 0 | 0 | 0 | 0 | 5 | 99 | 0 | 45 | 0 | 0 | 0 | 0 | 0 | 20 | 11 | 111 | 0 | 0 | 0 | 0
42 | 325 | 440 | 3.52 | 623 | 859 | 3.47 | 45 | 847 | 1239 | 1016 | 1069 | 1025 | 873 | 214 | 56 | 1 | 1 | 1 | 1 | 99 | 0 | 43 | 0 | 1 | 2 | 0 | 0 | 16 | 15 | 57 | 1 | 0 | 1 | 1
44 | 305 | 435 | 3.02 | 631 | 855 | 2.98 | 43 | 968 | 1208 | 999 | 1031 | 986 | 861 | 199 | 47 | 1 | 0 | 1 | 1 | 99 | 0 | 38 | 0 | 0 | 1 | 0 | 0 | 17 | 11 | 62 | 1 | 0 | 1 | 1
41 | 315 | 440 | 3.02 | 628 | 857 | 2.98 | 43 | 973 | 1217 | 994 | 1028 | 983 | 864 | 213 | 47 | 1 | 0 | 1 | 1 | 99 | 0 | 38 | 0 | 0 | 1 | 0 | 0 | 17 | 11 | 62 | 1 | 0 | 1 | 1
39 | 285 | 415 | 3.02 | 631 | 858 | 2.98 | 43 | 975 | 1218 | 1001 | 1038 | 998 | 865 | 207 | 47 | 1 | 0 | 1 | 1 | 99 | 0 | 38 | 0 | 0 | 1 | 0 | 0 | 17 | 11 | 62 | 1 | 0 | 1 | 1
42 | 290 | 415 | 3.02 | 630 | 855 | 2.98 | 43 | 963 | 1222 | 1019 | 1031 | 959 | 857 | 204 | 47 | 1 | 0 | 1 | 1 | 99 | 0 | 38 | 0 | 0 | 1 | 0 | 0 | 17 | 11 | 62 | 1 | 0 | 1 | 1
41 | 325 | 440 | 2.52 | 632 | 854 | 2.48 | 41 | 1053 | 1201 | 998 | 1061 | 1021 | 858 | 383 | 37 | 1 | 0 | 1 | 1 | 98 | 0 | 46 | 0 | 0 | 2 | 0 | 0 | 17 | 27 | 51 | 1 | 0 | 1 | 1
42 | 320 | 440 | 2.77 | 630 | 858 | 2.73 | 41 | 1004 | 1212 | 1007 | 1075 | 1005 | 862 | 249 | 37 | 1 | 0 | 1 | 1 | 98 | 0 | 46 | 0 | 0 | 2 | 0 | 0 | 17 | 27 | 51 | 1 | 0 | 1 | 1
48 | 300 | 405 | 2.02 | 630 | 849 | 1.99 | 39 | 1103 | 1232 | 1010 | 1073 | 1042 | 838 | 280 | 56 | 0 | 0 | 2 | 2 | 98 | 0 | 42 | 0 | 0 | 2 | 0 | 0 | 20 | 18 | 62 | 1 | 0 | 1 | 1
46 | 270 | 390 | 2.02 | 630 | 855 | 1.99 | 39 | 1097 | 1240 | 1026 | 1095 | 1065 | 855 | 181 | 56 | 0 | 0 | 2 | 2 | 98 | 0 | 42 | 0 | 0 | 2 | 0 | 0 | 20 | 18 | 62 | 1 | 0 | 1 | 1
44 | 305 | 415 | 3.21 | 616 | 855 | 3.17 | 65 | 915 | 1251 | 1044 | 1066 | 1016 | 859 | 312 | 48 | 4 | 15 | 1 | 2 | 98 | 0 | 38 | 0 | 0 | 3 | 0 | 0 | 9 | 18 | 90 | 2 | 0 | 0 | 0
41 | 285 | 410 | 3.02 | 630 | 853 | 2.98 | 43 | 975 | 1213 | 986 | 1031 | 986 | 846 | 194 | 36 | 1 | 1 | 1 | 1 | 97 | 0 | 41 | 0 | 0 | 1 | 0 | 0 | 21 | 14 | 65 | 1 | 0 | 1 | 1
44 | 265 | 400 | 3.52 | 619 | 857 | 3.47 | 45 | 834 | 1227 | 1021 | 1051 | 1001 | 859 | 210 | 36 | 1 | 1 | 1 | 1 | 97 | 0 | 41 | 0 | 0 | 1 | 0 | 0 | 21 | 14 | 65 | 1 | 0 | 1 | 1
43 | 275 | 400 | 3.52 | 620 | 857 | 3.47 | 45 | 839 | 1236 | 1015 | 1046 | 996 | 867 | 202 | 36 | 1 | 1 | 1 | 1 | 97 | 0 | 41 | 0 | 0 | 1 | 0 | 0 | 21 | 14 | 65 | 1 | 0 | 1 | 1
45 | 300 | 405 | 2.02 | 628 | 849 | 1.99 | 40 | 1093 | 1252 | 1027 | 1063 | 1032 | 839 | 162 | 36 | 1 | 1 | 1 | 1 | 97 | 0 | 41 | 0 | 0 | 1 | 0 | 0 | 21 | 14 | 65 | 1 | 0 | 1 | 1
44 | 305 | 425 | 2.52 | 630 | 856 | 2.48 | 41 | 1054 | 1222 | 1009 | 1051 | 998 | 858 | 238 | 46 | 1 | 0 | 1 | 1 | 96 | 0 | 41 | 0 | 1 | 2 | 0 | 0 | 17 | 16 | 31 | 1 | 1 | 1 | 1
41 | 310 | 430 | 2.02 | 629 | 851 | 1.99 | 39 | 1103 | 1226 | 1033 | 1064 | 980 | 833 | 214 | 46 | 1 | 0 | 1 | 1 | 96 | 0 | 41 | 0 | 1 | 2 | 0 | 0 | 17 | 16 | 31 | 1 | 1 | 1 | 1
39 | 310 | 425 | 2.32 | 633 | 858 | 2.29 | 41 | 1102 | 1225 | 999 | 1034 | 995 | 864 | 201 | 46 | 1 | 0 | 1 | 1 | 96 | 0 | 41 | 0 | 1 | 2 | 0 | 0 | 17 | 16 | 31 | 1 | 1 | 1 | 1
39 | 295 | 420 | 2.32 | 631 | 858 | 2.29 | 41 | 1094 | 1225 | 996 | 1034 | 997 | 860 | 202 | 46 | 1 | 0 | 1 | 1 | 96 | 0 | 41 | 0 | 1 | 2 | 0 | 0 | 17 | 16 | 31 | 1 | 1 | 1 | 1
44 | 295 | 410 | 2.52 | 632 | 858 | 2.48 | 41 | 1052 | 1224 | 994 | 1036 | 992 | 860 | 203 | 46 | 1 | 0 | 1 | 1 | 96 | 0 | 41 | 0 | 1 | 2 | 0 | 0 | 17 | 16 | 31 | 1 | 1 | 1 | 1
42 | 300 | 420 | 2.02 | 631 | 855 | 1.99 | 39 | 1103 | 1223 | 994 | 1037 | 1033 | 861 | 225 | 46 | 1 | 0 | 1 | 1 | 96 | 0 | 41 | 0 | 1 | 2 | 0 | 0 | 17 | 16 | 31 | 1 | 1 | 1 | 1
42 | 305 | 415 | 2.32 | 629 | 856 | 2.29 | 41 | 1079 | 1243 | 1029 | 1062 | 1009 | 849 | 243 | 48 | 1 | 0 | 1 | 1 | 96 | 0 | 41 | 0 | 0 | 2 | 0 | 0 | 12 | 13 | 56 | 1 | 0 | 0 | 1
41 | 320 | 430 | 2.02 | 628 | 850 | 1.99 | 37 | 1104 | 1240 | 1028 | 1069 | 1009 | 826 | 269 | 48 | 1 | 0 | 1 | 1 | 96 | 0 | 41 | 0 | 0 | 2 | 0 | 0 | 12 | 13 | 56 | 1 | 0 | 0 | 1
46 | 290 | 410 | 2.32 | 632 | 858 | 2.29 | 41 | 1097 | 1250 | 1030 | 1062 | 1012 | 865 | 242 | 48 | 1 | 0 | 1 | 1 | 96 | 0 | 41 | 0 | 0 | 2 | 0 | 0 | 12 | 13 | 56 | 1 | 0 | 0 | 1
42 | 305 | 410 | 2.02 | 630 | 854 | 1.99 | 39 | 1097 | 1235 | 1033 | 1070 | 1019 | 844 | 210 | 48 | 1 | 0 | 1 | 1 | 96 | 0 | 41 | 0 | 0 | 2 | 0 | 0 | 12 | 13 | 56 | 1 | 0 | 0 | 1
43 | 310 | 420 | 2.02 | 630 | 855 | 1.99 | 39 | 1093 | 1234 | 1027 | 1068 | 1013 | 843 | 217 | 48 | 1 | 0 | 1 | 1 | 96 | 0 | 41 | 0 | 0 | 2 | 0 | 0 | 12 | 13 | 56 | 1 | 0 | 0 | 1
41 | 305 | 415 | 2.02 | 630 | 855 | 1.99 | 39 | 1094 | 1230 | 1024 | 1066 | 1015 | 842 | 219 | 48 | 1 | 0 | 1 | 1 | 96 | 0 | 41 | 0 | 0 | 2 | 0 | 0 | 12 | 13 | 56 | 1 | 0 | 0 | 1
42 | 325 | 435 | 2.02 | 633 | 846 | 1.99 | 40 | 1096 | 1235 | 1026 | 1057 | 992 | 832 | 303 | 45 | 1 | 0 | 1 | 2 | 96 | 0 | 40 | 0 | 1 | 1 | 0 | 0 | 15 | 18 | 78 | 1 | 1 | 1 | 1
42 | 310 | 430 | 2.02 | 632 | 847 | 1.99 | 39 | 1100 | 1237 | 1024 | 1063 | 1003 | 825 | 302 | 45 | 1 | 0 | 1 | 2 | 96 | 0 | 40 | 0 | 1 | 1 | 0 | 0 | 15 | 18 | 78 | 1 | 1 | 1 | 1
43 | 315 | 435 | 2.02 | 631 | 852 | 1.99 | 39 | 1098 | 1238 | 1022 | 1063 | 1003 | 838 | 301 | 45 | 1 | 0 | 1 | 2 | 96 | 0 | 40 | 0 | 1 | 1 | 0 | 0 | 15 | 18 | 78 | 1 | 1 | 1 | 1
42 | 320 | 435 | 2.02 | 630 | 849 | 1.99 | 39 | 1103 | 1247 | 1030 | 1069 | 1009 | 832 | 236 | 45 | 1 | 0 | 1 | 2 | 96 | 0 | 40 | 0 | 1 | 1 | 0 | 0 | 15 | 18 | 78 | 1 | 1 | 1 | 1
40 | 320 | 435 | 2.02 | 630 | 845 | 1.99 | 39 | 1093 | 1244 | 1024 | 1068 | 960 | 824 | 231 | 45 | 1 | 0 | 1 | 2 | 96 | 0 | 40 | 0 | 1 | 1 | 0 | 0 | 15 | 18 | 78 | 1 | 1 | 1 | 1
43 | 315 | 430 | 2.02 | 630 | 848 | 1.99 | 39 | 1096 | 1245 | 1020 | 1067 | 950 | 836 | 219 | 45 | 1 | 0 | 1 | 2 | 96 | 0 | 40 | 0 | 1 | 1 | 0 | 0 | 15 | 18 | 78 | 1 | 1 | 1 | 1
45 | 300 | 415 | 2.02 | 632 | 848 | 1.99 | 39 | 1104 | 1249 | 1023 | 1064 | 987 | 846 | 221 | 45 | 1 | 0 | 1 | 2 | 96 | 0 | 40 | 0 | 1 | 1 | 0 | 0 | 15 | 18 | 78 | 1 | 1 | 1 | 1
43 | 320 | 430 | 2.02 | 631 | 849 | 1.99 | 39 | 1101 | 1247 | 1019 | 1065 | 1010 | 841 | 221 | 45 | 1 | 0 | 1 | 2 | 96 | 0 | 40 | 0 | 1 | 1 | 0 | 0 | 15 | 18 | 78 | 1 | 1 | 1 | 1
41 | 290 | 405 | 2.02 | 630 | 851 | 1.99 | 39 | 1104 | 1244 | 1003 | 1047 | 1009 | 833 | 181 | 48 | 0 | 12 | 2 | 1 | 95 | 0 | 40 | 0 | 0 | 2 | 0 | 0 | 13 | 15 | 130 | 1 | 0 | 0 | 0
40 | 295 | 400 | 2.42 | 629 | 857 | 2.39 | 41 | 1054 | 1228 | 1005 | 1043 | 988 | 853 | 234 | 48 | 0 | 12 | 2 | 1 | 95 | 0 | 40 | 0 | 0 | 2 | 0 | 0 | 13 | 15 | 130 | 1 | 0 | 0 | 0
45 | 285 | 400 | 2.42 | 630 | 857 | 2.39 | 41 | 1055 | 1234 | 1008 | 1051 | 998 | 857 | 232 | 48 | 0 | 12 | 2 | 1 | 95 | 0 | 40 | 0 | 0 | 2 | 0 | 0 | 13 | 15 | 130 | 1 | 0 | 0 | 0
41 | 300 | 410 | 3.52 | 621 | 851 | 3.47 | 45 | 832 | 1216 | 995 | 1021 | 1029 | 854 | 435 | 33 | 1 | 0 | 1 | 2 | 95 | 0 | 38 | 0 | 1 | 2 | 0 | 0 | 14 | 17 | 58 | 1 | 0 | 1 | 1
41 | 320 | 430 | 2.02 | 628 | 853 | 1.99 | 39 | 1097 | 1248 | 1032 | 1049 | 1071 | 841 | 194 | 33 | 1 | 0 | 1 | 2 | 95 | 0 | 38 | 0 | 1 | 2 | 0 | 0 | 14 | 17 | 58 | 1 | 0 | 1 | 1
42 | 310 | 425 | 2.02 | 629 | 855 | 1.99 | 37 | 1097 | 1245 | 1015 | 1082 | 1040 | 847 | 167 | 33 | 1 | 0 | 1 | 2 | 95 | 0 | 38 | 0 | 1 | 2 | 0 | 0 | 14 | 17 | 58 | 1 | 0 | 1 | 1
49 | 280 | 395 | 2.77 | 630 | 855 | 2.73 | 41 | 1014 | 1221 | 987 | 1044 | 1017 | 848 | 185 | 33 | 3 | 12 | 2 | 1 | 95 | 0 | 38 | 1 | 0 | 3 | 0 | 0 | 13 | 8 | 80 | 1 | 0 | 0 | 0
44 | 290 | 405 | 2.77 | 628 | 856 | 2.73 | 41 | 1008 | 1206 | 978 | 1038 | 1018 | 855 | 186 | 33 | 3 | 12 | 2 | 1 | 95 | 0 | 38 | 1 | 0 | 3 | 0 | 0 | 13 | 8 | 80 | 1 | 0 | 0 | 0
45 | 280 | 395 | 2.77 | 630 | 854 | 2.73 | 41 | 1006 | 1243 | 999 | 1025 | 1025 | 852 | 190 | 33 | 3 | 12 | 2 | 1 | 95 | 0 | 38 | 1 | 0 | 3 | 0 | 0 | 13 | 8 | 80 | 1 | 0 | 0 | 0
47 | 280 | 395 | 2.52 | 630 | 855 | 2.48 | 41 | 1039 | 1217 | 992 | 1044 | 1024 | 850 | 181 | 33 | 3 | 12 | 2 | 1 | 95 | 0 | 38 | 1 | 0 | 3 | 0 | 0 | 13 | 8 | 80 | 1 | 0 | 0 | 0
42 | 305 | 405 | 2.02 | 631 | 851 | 1.99 | 37 | 1098 | 1241 | 1023 | 1085 | 1052 | 851 | 194 | 61 | 1 | 0 | 1 | 1 | 94 | 0 | 44 | 0 | 2 | 2 | 0 | 0 | 16 | 17 | 60 | 1 | 0 | 1 | 1
46 | 280 | 395 | 2.02 | 630 | 853 | 1.99 | 37 | 1092 | 1244 | 1030 | 1089 | 1053 | 842 | 192 | 61 | 1 | 0 | 1 | 1 | 94 | 0 | 44 | 0 | 2 | 2 | 0 | 0 | 16 | 17 | 60 | 1 | 0 | 1 | 1
47 | 285 | 400 | 3.22 | 615 | 852 | 3.18 | 43 | 910 | 1197 | 983 | 1011 | 1018 | 852 | 192 | 50 | 1 | 0 | 1 | 1 | 94 | 0 | 42 | 0 | 1 | 1 | 0 | 0 | 15 | 16 | 56 | 1 | 0 | 1 | 1
43 | 295 | 405 | 3.22 | 622 | 857 | 3.18 | 44 | 904 | 1221 | 994 | 1046 | 1022 | 862 | 226 | 50 | 1 | 0 | 1 | 1 | 94 | 0 | 42 | 0 | 1 | 1 | 0 | 0 | 15 | 16 | 56 | 1 | 0 | 1 | 1
47 | 275 | 390 | 3.02 | 630 | 857 | 2.98 | 43 | 981 | 1213 | 993 | 1044 | 1022 | 870 | 193 | 53 | 1 | 0 | 2 | 2 | 94 | 0 | 41 | 0 | 0 | 2 | 0 | 0 | 20 | 17 | 62 | 1 | 0 | 1 | 1
47 | 300 | 405 | 2.02 | 630 | 845 | 1.99 | 39 | 1084 | 1221 | 1017 | 1069 | 1012 | 831 | 330 | 52 | 4 | 15 | 2 | 2 | 94 | 0 | 39 | 0 | 0 | 3 | 0 | 0 | 19 | 14 | 140 | 2 | 0 | 0 | 0
45 | 295 | 410 | 2.02 | 630 | 850 | 1.99 | 37 | 1091 | 1239 | 1028 | 1087 | 1056 | 838 | 220 | 53 | 0 | 0 | 1 | 1 | 94 | 0 | 37 | 0 | 0 | 1 | 0 | 0 | 17 | 12 | 75 | 1 | 0 | 0 | 1
43 | 300 | 410 | 2.02 | 629 | 850 | 1.99 | 38 | 1103 | 1242 | 1009 | 1065 | 1037 | 847 | 186 | 56 | 1 | 0 | 2 | 1 | 93 | 0 | 43 | 0 | 1 | 2 | 0 | 0 | 21 | 17 | 64 | 1 | 0 | 1 | 1
47 | 305 | 410 | 3.02 | 628 | 854 | 2.98 | 43 | 977 | 1225 | 999 | 1021 | 1023 | 848 | 208 | 54 | 1 | 3 | 2 | 1 | 93 | 0 | 42 | 0 | 0 | 2 | 0 | 0 | 20 | 23 | 94 | 1 | 0 | 2 | 1
46 | 300 | 400 | 2.02 | 630 | 850 | 1.99 | 38 | 1104 | 1250 | 983 | 1050 | 1036 | 833 | 180 | 54 | 1 | 3 | 2 | 1 | 93 | 0 | 42 | 0 | 0 | 2 | 0 | 0 | 20 | 23 | 94 | 1 | 0 | 2 | 1
46 | 300 | 410 | 2.02 | 630 | 855 | 1.99 | 37 | 1098 | 1227 | 1005 | 1050 | 1042 | 860 | 203 | 60 | 1 | 0 | 1 | 1 | 93 | 0 | 42 | 0 | 0 | 2 | 0 | 0 | 17 | 14 | 86 | 1 | 0 | 1 | 1
40 | 305 | 410 | 2.02 | 629 | 856 | 1.99 | 39 | 1104 | 1243 | 1044 | 1067 | 1057 | 847 | 195 | 42 | 1 | 0 | 1 | 1 | 93 | 0 | 42 | 0 | 0 | 1 | 0 | 0 | 15 | 14 | 66 | 1 | 0 | 1 | 1
44 | 270 | 390 | 2.02 | 630 | 855 | 1.99 | 39 | 1099 | 1236 | 1016 | 1068 | 1064 | 849 | 201 | 42 | 1 | 0 | 1 | 1 | 93 | 0 | 42 | 0 | 0 | 1 | 0 | 0 | 15 | 14 | 66 | 1 | 0 | 1 | 1
47 | 300 | 410 | 2.02 | 633 | 857 | 1.99 | 39 | 1102 | 1244 | 1005 | 1068 | 1067 | 860 | 231 | 42 | 1 | 0 | 1 | 1 | 93 | 0 | 42 | 0 | 0 | 1 | 0 | 0 | 15 | 14 | 66 | 1 | 0 | 1 | 1
44 | 325 | 425 | 2.02 | 630 | 856 | 1.99 | 39 | 1092 | 1249 | 1007 | 1064 | 1062 | 855 | 229 | 60 | 1 | 0 | 1 | 1 | 93 | 0 | 42 | 0 | 0 | 2 | 0 | 0 | 17 | 14 | 86 | 1 | 0 | 1 | 1
47 | 275 | 405 | 4.02 | 597 | 854 | 3.97 | 45 | 766 | 1240 | 1022 | 1057 | 1034 | 841 | 165 | 39 | 1 | 0 | 1 | 2 | 93 | 0 | 41 | 0 | 1 | 2 | 0 | 0 | 20 | 20 | 53 | 1 | 1 | 1 | 1
45 | 280 | 410 | 3.02 | 613 | 853 | 2.98 | 43 | 921 | 1242 | 1010 | 1064 | 1029 | 852 | 180 | 39 | 1 | 0 | 1 | 2 | 93 | 0 | 41 | 0 | 1 | 2 | 0 | 0 | 20 | 20 | 53 | 1 | 1 | 1 | 1
45 | 290 | 405 | 2.02 | 630 | 854 | 1.99 | 37 | 1094 | 1235 | 1031 | 1092 | 1055 | 845 | 217 | 56 | 1 | 0 | 1 | 1 | 93 | 0 | 41 | 0 | 1 | 2 | 0 | 0 | 12 | 19 | 34 | 1 | 0 | 1 | 1
44 | 295 | 410 | 2.02 | 630 | 853 | 1.99 | 37 | 1104 | 1231 | 1032 | 1096 | 1062 | 847 | 219 | 34 | 0 | 0 | 2 | 2 | 93 | 0 | 40 | 0 | 0 | 2 | 0 | 0 | 13 | 13 | 56 | 1 | 0 | 0 | 1
43 | 310 | 390 | 2.02 | 629 | 851 | 1.99 | 37 | 1094 | 1245 | 1031 | 1070 | 996 | 834 | 243 | 60 | 1 | 0 | 1 | 1 | 92 | 0 | 45 | 0 | 1 | 2 | 0 | 0 | 7 | 19 | 66 | 1 | 0 | 1 | 1
46 | 290 | 400 | 2.77 | 630 | 858 | 2.73 | 41 | 1005 | 1245 | 1022 | 1053 | 987 | 859 | 244 | 60 | 1 | 0 | 1 | 1 | 92 | 0 | 45 | 0 | 1 | 2 | 0 | 0 | 7 | 19 | 66 | 1 | 0 | 1 | 1
49 | 275 | 395 | 2.77 | 631 | 856 | 2.73 | 41 | 1005 | 1228 | 1016 | 1056 | 1004 | 845 | 195 | 60 | 1 | 0 | 1 | 1 | 92 | 0 | 45 | 0 | 1 | 2 | 0 | 0 | 7 | 19 | 66 | 1 | 0 | 1 | 1
45 | 300 | 410 | 2.77 | 630 | 856 | 2.73 | 41 | 1016 | 1239 | 1010 | 1045 | 998 | 840 | 195 | 60 | 1 | 0 | 1 | 1 | 92 | 0 | 45 | 0 | 1 | 2 | 0 | 0 | 7 | 19 | 66 | 1 | 0 | 1 | 1
44 | 285 | 400 | 2.77 | 629 | 856 | 2.73 | 41 | 1003 | 1232 | 1021 | 1053 | 1002 | 855 | 236 | 60 | 1 | 0 | 1 | 1 | 92 | 0 | 45 | 0 | 1 | 2 | 0 | 0 | 7 | 19 | 66 | 1 | 0 | 1 | 1
46 | 275 | 385 | 2.77 | 630 | 857 | 2.73 | 41 | 1016 | 1232 | 1014 | 1048 | 1001 | 850 | 240 | 60 | 1 | 0 | 1 | 1 | 92 | 0 | 45 | 0 | 1 | 2 | 0 | 0 | 7 | 19 | 66 | 1 | 0 | 1 | 1
45 | 300 | 410 | 3.02 | 631 | 853 | 2.98 | 43 | 971 | 1217 | 981 | 1008 | 1021 | 857 | 196 | 60 | 1 | 0 | 1 | 1 | 92 | 0 | 39 | 0 | 0 | 2 | 0 | 0 | 14 | 11 | 70 | 1 | 0 | 1 | 1
44 | 315 | 430 | 2.77 | 630 | 857 | 2.73 | 41 | 1007 | 1233 | 1004 | 1043 | 1041 | 861 | 200 | 60 | 1 | 0 | 1 | 1 | 92 | 0 | 39 | 0 | 0 | 2 | 0 | 0 | 14 | 11 | 70 | 1 | 0 | 1 | 1
46 | 305 | 415 | 2.32 | 630 | 857 | 2.29 | 41 | 1098 | 1243 | 1026 | 1063 | 1011 | 861 | 220 | 50 | 1 | 7 | 2 | 1 | 91 | 0 | 44 | 0 | 0 | 3 | 0 | 0 | 10 | 15 | 80 | 1 | 0 | 0 | 0
45 | 300 | 410 | 2.02 | 633 | 851 | 1.99 | 39 | 1079 | 1236 | 1016 | 1061 | 999 | 843 | 256 | 43 | 6 | 13 | 2 | 1 | 91 | 0 | 39 | 0 | 0 | 2 | 0 | 0 | 24 | 17 | 120 | 1 | 0 | 0 | 0
46 | 285 | 410 | 2.02 | 629 | 852 | 3.47 | 45 | 840 | 1220 | 1005 | 1049 | 1008 | 843 | 338 | 43 | 6 | 13 | 2 | 1 | 91 | 0 | 39 | 0 | 0 | 2 | 0 | 0 | 24 | 17 | 120 | 1 | 0 | 0 | 0
44 | 300 | 420 | 2.02 | 629 | 849 | 2.39 | 41 | 1039 | 1216 | 1002 | 1049 | 996 | 845 | 342 | 43 | 6 | 13 | 2 | 1 | 91 | 0 | 39 | 0 | 0 | 2 | 0 | 0 | 24 | 17 | 120 | 1 | 0 | 0 | 0
40 | 310 | 415 | 2.02 | 630 | 848 | 1.99 | 39 | 1076 | 1219 | 1028 | 1073 | 1018 | 836 | 335 | 43 | 6 | 13 | 2 | 1 | 91 | 0 | 39 | 0 | 0 | 2 | 0 | 0 | 24 | 17 | 120 | 1 | 0 | 0 | 0
41 | 290 | 405 | 2.02 | 630 | 854 | 1.99 | 39 | 1094 | 1228 | 1012 | 1067 | 1045 | 843 | 209 | 40 | 0 | 13 | 2 | 1 | 91 | 0 | 39 | 0 | 0 | 2 | 0 | 0 | 14 | 10 | 90 | 1 | 0 | 0 | 0
45 | 280 | 400 | 2.02 | 629 | 850 | 1.99 | 40 | 1094 | 1222 | 1011 | 1055 | 1043 | 840 | 389 | 40 | 0 | 13 | 2 | 1 | 91 | 0 | 39 | 0 | 0 | 2 | 0 | 0 | 14 | 10 | 90 | 1 | 0 | 0 | 0
46 | 295 | 405 | 2.02 | 630 | 849 | 1.99 | 39 | 1090 | 1221 | 1012 | 1058 | 1042 | 839 | 389 | 40 | 0 | 13 | 2 | 1 | 91 | 0 | 39 | 0 | 0 | 2 | 0 | 0 | 14 | 10 | 90 | 1 | 0 | 0 | 0
38 | 310 | 425 | 2.02 | 630 | 850 | 1.99 | 40 | 1090 | 1222 | 1014 | 1057 | 1043 | 840 | 389 | 40 | 0 | 13 | 2 | 1 | 91 | 0 | 39 | 0 | 0 | 2 | 0 | 0 | 14 | 10 | 90 | 1 | 0 | 0 | 0
48 | 290 | 400 | 3.02 | 631 | 851 | 2.98 | 43 | 981 | 1232 | 992 | 1034 | 1018 | 837 | 220 | 51 | 0 | 14 | 1 | 1 | 90 | 0 | 42 | 0 | 2 | 2 | 0 | 0 | 13 | 14 | 100 | 1 | 0 | 0 | 0
46 | 295 | 415 | 3.32 | 620 | 859 | 3.28 | 43 | 900 | 1219 | 982 | 1055 | 1041 | 869 | 234 | 50 | 0 | 0 | 0 | 0 | 90 | 0 | 40 | 0 | 0 | 0 | 34 | 0 | 14 | 13 | 8 | 0 | 0 | 0 | 0
38 | 290 | 405 | 2.02 | 630 | 854 | 1.99 | 38 | 1104 | 1245 | 1032 | 1077 | 1022 | 844 | 197 | 40 | 1 | 0 | 1 | 1 | 90 | 0 | 40 | 0 | 1 | 1 | 0 | 0 | 14 | 11 | 61 | 1 | 0 | 1 | 1
47 | 300 | 410 | 2.02 | 630 | 855 | 1.99 | 39 | 1098 | 1239 | 1028 | 1074 | 1024 | 845 | 197 | 40 | 1 | 0 | 1 | 1 | 90 | 0 | 40 | 0 | 1 | 1 | 0 | 0 | 14 | 11 | 61 | 1 | 0 | 1 | 1
43 | 285 | 405 | 2.32 | 630 | 858 | 2.29 | 42 | 1092 | 1241 | 1020 | 1057 | 1010 | 863 | 183 | 40 | 1 | 0 | 1 | 1 | 90 | 0 | 40 | 0 | 1 | 1 | 0 | 0 | 14 | 11 | 61 | 1 | 0 | 1 | 1
49 | 280 | 395 | 2.02 | 632 | 856 | 1.99 | 39 | 1099 | 1248 | 1026 | 1068 | 1020 | 844 | 218 | 40 | 1 | 0 | 1 | 1 | 90 | 0 | 40 | 0 | 1 | 1 | 0 | 0 | 14 | 11 | 61 | 1 | 0 | 1 | 1
44 | 290 | 395 | 2.02 | 631 | 854 | 1.99 | 39 | 1098 | 1247 | 1039 | 1074 | 1024 | 838 | 220 | 40 | 1 | 0 | 1 | 1 | 90 | 0 | 40 | 0 | 1 | 1 | 0 | 0 | 14 | 11 | 61 | 1 | 0 | 1 | 1
44 | 280 | 395 | 2.02 | 630 | 855 | 1.99 | 39 | 1104 | 1240 | 1026 | 1094 | 1074 | 858 | 195 | 40 | 1 | 0 | 1 | 1 | 90 | 0 | 40 | 0 | 1 | 1 | 0 | 0 | 14 | 11 | 61 | 1 | 0 | 1 | 1
46 | 275 | 380 | 3.52 | 622 | 856 | 3.47 | 46 | 835 | 1219 | 922 | 1002 | 993 | 853 | 195 | 48 | 1 | 0 | 2 | 1 | 90 | 0 | 39 | 0 | 1 | 2 | 0 | 0 | 15 | 19 | 123 | 1 | 0 | 1 | 1
45 | 300 | 430 | 3.02 | 630 | 854 | 2.98 | 44 | 968 | 1218 | 990 | 1045 | 1037 | 849 | 262 | 40 | 1 | 0 | 1 | 2 | 90 | 0 | 39 | 0 | 0 | 2 | 0 | 0 | 16 | 15 | 62 | 1 | 0 | 1 | 1
41 | 305 | 440 | 3.02 | 627 | 856 | 2.98 | 43 | 981 | 1230 | 1008 | 1064 | 1045 | 857 | 188 | 40 | 1 | 0 | 1 | 2 | 90 | 0 | 39 | 0 | 0 | 2 | 0 | 0 | 16 | 15 | 62 | 1 | 0 | 1 | 1
42 | 345 | 440 | 2.02 | 630 | 851 | 1.99 | 39 | 1104 | 1236 | 1016 | 1077 | 1052 | 849 | 180 | 40 | 1 | 0 | 1 | 2 | 90 | 0 | 39 | 0 | 0 | 2 | 0 | 0 | 16 | 15 | 62 | 1 | 0 | 1 | 1
44 | 305 | 430 | 3.52 | 620 | 854 | 3.47 | 45 | 836 | 1220 | 991 | 1038 | 1028 | 853 | 193 | 40 | 1 | 0 | 1 | 2 | 90 | 0 | 39 | 0 | 0 | 2 | 0 | 0 | 16 | 15 | 62 | 1 | 0 | 1 | 1
43 | 305 | 410 | 2.52 | 632 | 859 | 2.48 | 41 | 1048 | 1247 | 1017 | 1056 | 1020 | 872 | 187 | 62 | 1 | 0 | 2 | 2 | 90 | 0 | 39 | 0 | 0 | 2 | 0 | 0 | 12 | 14 | 99 | 1 | 0 | 1 | 1
44 | 295 | 405 | 2.32 | 630 | 858 | 2.29 | 41 | 1098 | 1235 | 1009 | 1047 | 1044 | 853 | 189 | 62 | 1 | 0 | 2 | 2 | 90 | 0 | 39 | 0 | 0 | 2 | 0 | 0 | 12 | 14 | 99 | 1 | 0 | 1 | 1
40 | 295 | 405 | 2.32 | 630 | 857 | 2.29 | 41 | 1080 | 1230 | 1014 | 1048 | 1049 | 858 | 202 | 62 | 1 | 0 | 2 | 2 | 90 | 0 | 39 | 0 | 0 | 2 | 0 | 0 | 12 | 14 | 99 | 1 | 0 | 1 | 1
46 | 315 | 415 | 2.32 | 629 | 857 | 2.29 | 41 | 1088 | 1230 | 1008 | 1049 | 1038 | 867 | 323 | 62 | 1 | 0 | 2 | 2 | 90 | 0 | 39 | 0 | 0 | 2 | 0 | 0 | 12 | 14 | 99 | 1 | 0 | 1 | 1
44 | 280 | 395 | 2.32 | 629 | 859 | 2.29 | 41 | 1098 | 1233 | 1001 | 1068 | 1032 | 858 | 226 | 62 | 1 | 0 | 2 | 2 | 90 | 0 | 39 | 0 | 0 | 2 | 0 | 0 | 12 | 14 | 99 | 1 | 0 | 1 | 1
45 | 325 | 410 | 2.32 | 630 | 853 | 2.29 | 41 | 1075 | 1235 | 1005 | 1067 | 1028 | 839 | 231 | 65 | 1 | 0 | 2 | 1 | 89 | 0 | 47 | 0 | 0 | 2 | 0 | 0 | 14 | 14 | 92 | 1 | 0 | 1 | 1
49 | 325 | 410 | 2.02 | 628 | 856 | 1.99 | 38 | 1091 | 1227 | 1008 | 1069 | 1042 | 855 | 174 | 65 | 1 | 0 | 2 | 1 | 89 | 0 | 47 | 0 | 0 | 2 | 0 | 0 | 14 | 14 | 92 | 1 | 0 | 1 | 1
43 | 300 | 405 | 2.02 | 628 | 856 | 1.99 | 38 | 1104 | 1240 | 997 | 1067 | 1046 | 854 | 174 | 65 | 1 | 0 | 2 | 1 | 89 | 0 | 47 | 0 | 0 | 2 | 0 | 0 | 14 | 14 | 92 | 1 | 0 | 1 | 1
47 | 280 | 395 | 3.22 | 621 | 855 | 3.18 | 43 | 904 | 1231 | 1003 | 1058 | 1027 | 850 | 172 | 41 | 1 | 0 | 1 | 1 | 89 | 0 | 43 | 0 | 1 | 2 | 0 | 0 | 10 | 19 | 95 | 1 | 0 | 1 | 1
46 | 310 | 450 | 3.52 | 624 | 854 | 3.47 | 46 | 831 | 1217 | 995 | 1041 | 1021 | 848 | 172 | 41 | 1 | 0 | 1 | 1 | 89 | 0 | 43 | 0 | 1 | 2 | 0 | 0 | 10 | 19 | 95 | 1 | 0 | 1 | 1
44 | 285 | 400 | 2.02 | 630 | 855 | 1.99 | 37 | 1094 | 1234 | 1028 | 1085 | 1055 | 846 | 198 | 55 | 1 | 1 | 1 | 2 | 89 | 0 | 41 | 0 | 1 | 1 | 0 | 0 | 15 | 11 | 86 | 1 | 0 | 1 | 1
48 | 290 | 415 | 3.52 | 619 | 857 | 3.47 | 46 | 848 | 1231 | 1003 | 1044 | 991 | 863 | 211 | 59 | 1 | 0 | 1 | 1 | 89 | 0 | 39 | 0 | 0 | 2 | 0 | 0 | 16 | 13 | 45 | 1 | 0 | 0 | 1
45 | 295 | 420 | 3.22 | 613 | 856 | 3.18 | 44 | 905 | 1215 | 999 | 1043 | 1006 | 855 | 197 | 59 | 1 | 0 | 1 | 1 | 89 | 0 | 39 | 0 | 0 | 2 | 0 | 0 | 16 | 13 | 45 | 1 | 0 | 0 | 1
45 | 290 | 410 | 3.62 | 616 | 850 | 3.57 | 46 | 821 | 1207 | 972 | 1030 | 1013 | 848 | 213 | 36 | 1 | 0 | 1 | 1 | 88 | 0 | 44 | 0 | 0 | 2 | 37 | 0 | 20 | 16 | 99 | 1 | 2 | 2 | 1
45 | 285 | 395 | 2.52 | 633 | 857 | 2.48 | 41 | 1062 | 1218 | 985 | 1055 | 1037 | 854 | 401 | 49 | 0 | 0 | 2 | 2 | 88 | 0 | 40 | 0 | 0 | 2 | 0 | 0 | 16 | 17 | 72 | 1 | 0 | 0 | 1
43 | 285 | 405 | 2.52 | 631 | 857 | 2.48 | 41 | 1060 | 1220 | 1018 | 1054 | 1023 | 857 | 180 | 48 | 1 | 12 | 2 | 1 | 88 | 0 | 40 | 0 | 0 | 3 | 0 | 0 | 16 | 13 | 80 | 1 | 0 | 0 | 0
44 | 305 | 415 | 2.02 | 630 | 851 | 1.99 | 37 | 1101 | 1242 | 1028 | 1073 | 1024 | 834 | 216 | 47 | 1 | 0 | 1 | 1 | 88 | 0 | 40 | 0 | 1 | 1 | 0 | 0 | 14 | 10 | 48 | 1 | 0 | 1 | 1
44 | 285 | 395 | 2.02 | 631 | 855 | 1.99 | 40 | 1103 | 1246 | 1010 | 1063 | 1017 | 844 | 184 | 47 | 1 | 0 | 1 | 1 | 88 | 0 | 40 | 0 | 1 | 1 | 0 | 0 | 14 | 10 | 48 | 1 | 0 | 1 | 1
44 | 290 | 400 | 2.02 | 629 | 853 | 1.99 | 39 | 1104 | 1229 | 1019 | 1066 | 1018 | 834 | 198 | 47 | 1 | 0 | 1 | 1 | 88 | 0 | 40 | 0 | 1 | 1 | 0 | 0 | 14 | 10 | 48 | 1 | 0 | 1 | 1
47 | 290 | 400 | 2.02 | 631 | 853 | 1.99 | 39 | 1098 | 1246 | 1033 | 1070 | 1019 | 838 | 219 | 47 | 1 | 0 | 1 | 1 | 88 | 0 | 40 | 0 | 1 | 1 | 0 | 0 | 14 | 10 | 48 | 1 | 0 | 1 | 1
40 | 310 | 420 | 2.42 | 632 | 850 | 2.39 | 41 | 1054 | 1241 | 995 | 1044 | 979 | 832 | 212 | 42 | 1 | 0 | 1 | 1 | 88 | 0 | 39 | 0 | 1 | 2 | 0 | 0 | 16 | 12 | 72 | 1 | 0 | 2 | 1
45 | 310 | 415 | 2.02 | 631 | 850 | 1.99 | 39 | 1101 | 1239 | 1025 | 1064 | 1013 | 834 | 232 | 42 | 1 | 0 | 1 | 1 | 88 | 0 | 39 | 0 | 1 | 2 | 0 | 0 | 16 | 12 | 72 | 1 | 0 | 2 | 1
44 | 320 | 420 | 2.02 | 631 | 850 | 1.99 | 37 | 1104 | 1250 | 1029 | 1080 | 1027 | 841 | 230 | 42 | 1 | 0 | 1 | 1 | 88 | 0 | 39 | 0 | 1 | 2 | 0 | 0 | 16 | 12 | 72 | 1 | 0 | 2 | 1
45 | 300 | 415 | 2.42 | 630 | 856 | 2.39 | 41 | 1046 | 1247 | 1030 | 1066 | 1015 | 862 | 246 | 42 | 1 | 0 | 1 | 1 | 88 | 0 | 39 | 0 | 1 | 2 | 0 | 0 | 16 | 12 | 72 | 1 | 0 | 2 | 1
44 | 300 | 415 | 3.02 | 630 | 855 | 2.98 | 43 | 966 | 1224 | 997 | 1031 | 997 | 850 | 234 | 42 | 1 | 0 | 1 | 1 | 88 | 0 | 39 | 0 | 1 | 2 | 0 | 0 | 16 | 12 | 72 | 1 | 0 | 2 | 1
42 | 295 | 410 | 2.02 | 630 | 856 | 1.99 | 39 | 1104 | 1245 | 1026 | 1086 | 1066 | 853 | 189 | 42 | 1 | 0 | 1 | 1 | 88 | 0 | 39 | 0 | 1 | 2 | 0 | 0 | 16 | 12 | 72 | 1 | 0 | 2 | 1
46 | 265 | 395 | 4.52 | 600 | 859 | 4.46 | 46 | 753 | 1218 | 976 | 1027 | 994 | 872 | 184 | 45 | 4 | 6 | 2 | 2 | 88 | 0 | 38 | 1 | 0 | 2 | 17 | 0 | 20 | 17 | 100 | 1 | 0 | 0 | 0
47 | 265 | 395 | 3.27 | 621 | 855 | 3.23 | 43 | 917 | 1216 | 1002 | 1062 | 1002 | 859 | 181 | 45 | 4 | 6 | 2 | 2 | 88 | 0 | 38 | 1 | 0 | 2 | 17 | 0 | 20 | 17 | 100 | 1 | 0 | 0 | 0
47 | 275 | 395 | 3.27 | 621 | 855 | 3.23 | 43 | 904 | 1212 | 996 | 1053 | 1000 | 856 | 180 | 45 | 4 | 6 | 2 | 2 | 88 | 0 | 38 | 1 | 0 | 2 | 17 | 0 | 20 | 17 | 100 | 1 | 0 | 0 | 0
47 | 260 | 395 | 3.27 | 620 | 851 | 3.23 | 43 | 908 | 1211 | 997 | 1057 | 970 | 845 | 181 | 45 | 4 | 6 | 2 | 2 | 88 | 0 | 38 | 1 | 0 | 2 | 17 | 0 | 20 | 17 | 100 | 1 | 0 | 0 | 0
47 | 270 | 395 | 3.27 | 620 | 855 | 3.23 | 43 | 907 | 1208 | 1000 | 1057 | 1001 | 852 | 180 | 45 | 4 | 6 | 2 | 2 | 88 | 0 | 38 | 1 | 0 | 2 | 17 | 0 | 20 | 17 | 100 | 1 | 0 | 0 | 0
45 | 295 | 405 | 2.92 | 631 | 856 | 2.88 | 43 | 981 | 1215 | 984 | 1027 | 990 | 854 | 229 | 48 | 1 | 0 | 2 | 2 | 87 | 0 | 48 | 0 | 1 | 2 | 0 | 0 | 15 | 19 | 80 | 2 | 1 | 2 | 1
48 | 295 | 405 | 2.92 | 630 | 856 | 2.88 | 43 | 967 | 1211 | 989 | 1033 | 996 | 859 | 230 | 48 | 1 | 0 | 2 | 2 | 87 | 0 | 48 | 0 | 1 | 2 | 0 | 0 | 15 | 19 | 80 | 2 | 1 | 2 | 1
42 | 295 | 410 | 2.92 | 630 | 857 | 2.88 | 43 | 969 | 1213 | 985 | 1029 | 991 | 852 | 231 | 48 | 1 | 0 | 2 | 2 | 87 | 0 | 48 | 0 | 1 | 2 | 0 | 0 | 15 | 19 | 80 | 2 | 1 | 2 | 1
44 | 290 | 405 | 2.92 | 628 | 856 | 2.88 | 43 | 972 | 1214 | 993 | 1030 | 990 | 852 | 229 | 48 | 1 | 0 | 2 | 2 | 87 | 0 | 48 | 0 | 1 | 2 | 0 | 0 | 15 | 19 | 80 | 2 | 1 | 2 | 1
45 | 290 | 405 | 2.92 | 627 | 856 | 2.88 | 43 | 975 | 1215 | 987 | 1032 | 994 | 856 | 229 | 48 | 1 | 0 | 2 | 2 | 87 | 0 | 48 | 0 | 1 | 2 | 0 | 0 | 15 | 19 | 80 | 2 | 1 | 2 | 1
46 | 305 | 410 | 2.77 | 631 | 855 | 2.73 | 41 | 1016 | 1224 | 1031 | 1041 | 964 | 845 | 281 | 48 | 1 | 0 | 2 | 2 | 87 | 0 | 48 | 0 | 1 | 2 | 0 | 0 | 15 | 19 | 80 | 2 | 1 | 2 | 1
37 | 320 | 425 | 2.32 | 630 | 857 | 2.29 | 41 | 1101 | 1226 | 1011 | 1052 | 1004 | 855 | 224 | 48 | 1 | 0 | 2 | 2 | 87 | 0 | 48 | 0 | 1 | 2 | 0 | 0 | 15 | 19 | 80 | 2 | 1 | 2 | 1
43 | 305 | 410 | 2.02 | 632 | 853 | 1.99 | 39 | 1095 | 1234 | 1013 | 1056 | 999 | 838 | 180 | 48 | 1 | 0 | 2 | 2 | 87 | 0 | 48 | 0 | 1 | 2 | 0 | 0 | 15 | 19 | 80 | 2 | 1 | 2 | 1
47 | 295 | 405 | 2.42 | 632 | 851 | 2.39 | 41 | 1045 | 1224 | 1002 | 1040 | 1001 | 841 | 210 | 65 | 1 | 3 | 1 | 2 | 87 | 0 | 46 | 0 | 0 | 2 | 0 | 0 | 15 | 10 | 51 | 1 | 0 | 1 | 1
40 | 290 | 395 | 2.42 | 632 | 853 | 2.39 | 41 | 1055 | 1235 | 997 | 1039 | 1000 | 840 | 210 | 65 | 1 | 3 | 1 | 2 | 87 | 0 | 46 | 0 | 0 | 2 | 0 | 0 | 15 | 10 | 51 | 1 | 0 | 1 | 1
45 | 290 | 400 | 2.42 | 631 | 855 | 2.39 | 41 | 1055 | 1238 | 1009 | 1049 | 1008 | 844 | 211 | 65 | 1 | 3 | 1 | 2 | 87 | 0 | 46 | 0 | 0 | 2 | 0 | 0 | 15 | 10 | 51 | 1 | 0 | 1 | 1
42 | 310 | 410 | 2.02 | 632 | 849 | 1.99 | 39 | 1096 | 1237 | 1028 | 1068 | 1017 | 829 | 227 | 65 | 1 | 3 | 1 | 2 | 87 | 0 | 46 | 0 | 0 | 2 | 0 | 0 | 15 | 10 | 51 | 1 | 0 | 1 | 1
43 | 300 | 400 | 2.02 | 630 | 852 | 1.99 | 39 | 1098 | 1236 | 1020 | 1067 | 1018 | 834 | 231 | 65 | 1 | 3 | 1 | 2 | 87 | 0 | 46 | 0 | 0 | 2 | 0 | 0 | 15 | 10 | 51 | 1 | 0 | 1 | 1
47 | 295 | 400 | 2.02 | 630 | 850 | 1.99 | 37 | 1098 | 1251 | 1025 | 1072 | 1019 | 834 | 228 | 65 | 1 | 3 | 1 | 2 | 87 | 0 | 46 | 0 | 0 | 2 | 0 | 0 | 15 | 10 | 51 | 1 | 0 | 1 | 1
42 | 300 | 415 | 2.52 | 629 | 851 | 2.48 | 41 | 1049 | 1217 | 1013 | 1047 | 1016 | 845 | 189 | 30 | 0 | 13 | 2 | 1 | 87 | 0 | 45 | 0 | 0 | 2 | 0 | 0 | 22 | 13 | 130 | 1 | 0 | 0 | 0
45 | 290 | 405 | 2.02 | 630 | 851 | 1.99 | 39 | 1095 | 1232 | 1040 | 1072 | 1045 | 840 | 208 | 30 | 0 | 13 | 2 | 1 | 87 | 0 | 45 | 0 | 0 | 2 | 0 | 0 | 22 | 13 | 130 | 1 | 0 | 0 | 0
46 | 295 | 410 | 2.02 | 630 | 852 | 1.99 | 39 | 1102 | 1219 | 1015 | 1081 | 1053 | 846 | 394 | 63 | 1 | 0 | 2 | 2 | 87 | 0 | 40 | 0 | 0 | 2 | 0 | 0 | 20 | 19 | 78 | 1 | 0 | 1 | 1
42 | 310 | 415 | 2.52 | 630 | 849 | 2.48 | 41 | 1048 | 1216 | 972 | 1045 | 961 | 823 | 394 | 63 | 1 | 0 | 2 | 2 | 87 | 0 | 40 | 0 | 0 | 2 | 0 | 0 | 20 | 19 | 78 | 1 | 0 | 1 | 1
49 | 275 | 400 | 4.37 | 604 | 852 | 4.31 | 46 | 757 | 1216 | 997 | 1026 | 988 | 854 | 243 | 46 | 0 | 15 | 2 | 1 | 87 | 0 | 40 | 0 | 0 | 3 | 0 | 0 | 19 | 15 | 100 | 1 | 0 | 0 | 0
46 | 270 | 395 | 3.52 | 620 | 853 | 3.47 | 45 | 834 | 1209 | 987 | 1050 | 1001 | 848 | 180 | 45 | 3 | 8 | 2 | 2 | 87 | 0 | 39 | 1 | 0 | 3 | 26 | 0 | 17 | 19 | 100 | 1 | 0 | 0 | 0
46 | 275 | 400 | 3.52 | 619 | 854 | 3.47 | 45 | 824 | 1213 | 986 | 1055 | 1000 | 853 | 180 | 45 | 3 | 8 | 2 | 2 | 87 | 0 | 39 | 1 | 0 | 3 | 26 | 0 | 17 | 19 | 100 | 1 | 0 | 0 | 0
45 | 280 | 395 | 3.52 | 620 | 851 | 3.47 | 45 | 834 | 1214 | 976 | 1048 | 974 | 841 | 180 | 45 | 3 | 8 | 2 | 2 | 87 | 0 | 39 | 1 | 0 | 3 | 26 | 0 | 17 | 19 | 100 | 1 | 0 | 0 | 0
49 | 275 | 395 | 3.52 | 620 | 859 | 3.47 | 46 | 812 | 1204 | 968 | 1042 | 984 | 864 | 201 | 45 | 3 | 8 | 2 | 2 | 87 | 0 | 39 | 1 | 0 | 3 | 26 | 0 | 17 | 19 | 100 | 1 | 0 | 0 | 0
43 | 300 | 415 | 2.02 | 630 | 847 | 1.99 | 39 | 1100 | 1232 | 1025 | 1074 | 1051 | 840 | 194 | 35 | 1 | 4 | 1 | 1 | 87 | 0 | 39 | 0 | 0 | 2 | 0 | 0 | 19 | 13 | 94 | 1 | 0 | 1 | 1
43 | 300 | 410 | 2.02 | 630 | 858 | 1.99 | 39 | 1104 | 1249 | 1030 | 1079 | 1054 | 870 | 180 | 35 | 1 | 4 | 1 | 1 | 87 | 0 | 39 | 0 | 0 | 2 | 0 | 0 | 19 | 13 | 94 | 1 | 0 | 1 | 1
44 | 295 | 405 | 2.02 | 623 | 847 | 1.99 | 39 | 1096 | 1223 | 1016 | 1074 | 1052 | 826 | 258 | 35 | 1 | 4 | 1 | 1 | 87 | 0 | 39 | 0 | 0 | 2 | 0 | 0 | 19 | 13 | 94 | 1 | 0 | 1 | 1
42 | 300 | 415 | 2.02 | 630 | 855 | 1.99 | 39 | 1104 | 1251 | 1011 | 1079 | 1058 | 853 | 177 | 35 | 1 | 4 | 1 | 1 | 87 | 0 | 39 | 0 | 0 | 2 | 0 | 0 | 19 | 13 | 94 | 1 | 0 | 1 | 1
44 | 280 | 400 | 2.52 | 631 | 856 | 2.48 | 41 | 1045 | 1228 | 1015 | 1047 | 1022 | 855 | 184 | 54 | 4 | 8 | 2 | 1 | 87 | 0 | 38 | 1 | 0 | 2 | 0 | 0 | 17 | 11 | 60 | 1 | 0 | 0 | 0
44 | 300 | 410 | 3.02 | 630 | 858 | 2.98 | 43 | 981 | 1233 | 1000 | 1037 | 1011 | 861 | 181 | 48 | 0 | 14 | 2 | 1 | 86 | 0 | 41 | 0 | 1 | 2 | 0 | 0 | 22 | 16 | 130 | 2 | 0 | 0 | 0
47 | 295 | 405 | 3.02 | 629 | 856 | 2.98 | 43 | 979 | 1206 | 998 | 1044 | 1027 | 859 | 343 | 48 | 0 | 14 | 2 | 1 | 86 | 0 | 41 | 0 | 1 | 2 | 0 | 0 | 22 | 16 | 130 | 2 | 0 | 0 | 0
46 | 290 | 400 | 3.27 | 623 | 850 | 3.23 | 43 | 904 | 1218 | 1000 | 1040 | 1015 | 839 | 219 | 48 | 0 | 14 | 2 | 1 | 86 | 0 | 41 | 0 | 1 | 2 | 0 | 0 | 22 | 16 | 130 | 2 | 0 | 0 | 0
49 | 290 | 405 | 3.02 | 633 | 851 | 2.98 | 43 | 981 | 1225 | 991 | 1030 | 1011 | 841 | 189 | 48 | 0 | 14 | 2 | 1 | 86 | 0 | 41 | 0 | 1 | 2 | 0 | 0 | 22 | 16 | 130 | 2 | 0 | 0 | 0
47 | 295 | 405 | 3.02 | 631 | 851 | 2.98 | 43 | 963 | 1230 | 1002 | 1034 | 1010 | 841 | 186 | 48 | 0 | 14 | 2 | 1 | 86 | 0 | 41 | 0 | 1 | 2 | 0 | 0 | 22 | 16 | 130 | 2 | 0 | 0 | 0
47 | 300 | 405 | 2.32 | 627 | 856 | 2.29 | 41 | 1098 | 1243 | 1012 | 1051 | 1017 | 855 | 178 | 61 | 1 | 0 | 2 | 1 | 86 | 0 | 40 | 0 | 0 | 2 | 0 | 0 | 12 | 13 | 94 | 1 | 0 | 1 | 1
45 | 295 | 405 | 2.32 | 630 | 858 | 2.29 | 41 | 1088 | 1235 | 1004 | 1042 | 1048 | 857 | 196 | 61 | 1 | 0 | 2 | 1 | 86 | 0 | 40 | 0 | 0 | 2 | 0 | 0 | 12 | 13 | 94 | 1 | 0 | 1 | 1
48 | 270 | 400 | 4.02 | 622 | 853 | 3.97 | 45 | 796 | 1218 | 969 | 1020 | 1014 | 857 | 180 | 49 | 2 | 6 | 2 | 1 | 86 | 0 | 40 | 1 | 0 | 3 | 0 | 0 | 12 | 9 | 110 | 1 | 0 | 0 | 0
49 | 255 | 385 | 4.02 | 622 | 850 | 3.97 | 45 | 815 | 1213 | 975 | 1023 | 1016 | 851 | 180 | 39 | 2 | 8 | 2 | 1 | 86 | 0 | 39 | 1 | 0 | 3 | 0 | 0 | 11 | 11 | 130 | 1 | 0 | 0 | 0
46 | 255 | 380 | 4.02 | 622 | 850 | 3.97 | 45 | 803 | 1213 | 979 | 1021 | 1016 | 852 | 180 | 39 | 2 | 8 | 2 | 1 | 86 | 0 | 39 | 1 | 0 | 3 | 0 | 0 | 11 | 11 | 130 | 1 | 0 | 0 | 0
51 | 265 | 385 | 4.02 | 623 | 851 | 3.97 | 45 | 807 | 1214 | 984 | 1023 | 1016 | 853 | 180 | 39 | 2 | 8 | 2 | 1 | 86 | 0 | 39 | 1 | 0 | 3 | 0 | 0 | 11 | 11 | 130 | 1 | 0 | 0 | 0
49 | 260 | 380 | 4.02 | 622 | 850 | 3.97 | 45 | 804 | 1215 | 979 | 1021 | 1016 | 852 | 180 | 39 | 2 | 8 | 2 | 1 | 86 | 0 | 39 | 1 | 0 | 3 | 0 | 0 | 11 | 11 | 130 | 1 | 0 | 0 | 0
51 | 255 | 380 | 4.02 | 622 | 850 | 3.97 | 45 | 803 | 1210 | 974 | 1018 | 1012 | 850 | 180 | 39 | 2 | 8 | 2 | 1 | 86 | 0 | 39 | 1 | 0 | 3 | 0 | 0 | 11 | 11 | 130 | 1 | 0 | 0 | 0
48 | 260 | 390 | 4.02 | 620 | 852 | 3.97 | 45 | 794 | 1221 | 987 | 1027 | 1019 | 854 | 180 | 39 | 2 | 8 | 2 | 1 | 86 | 0 | 39 | 1 | 0 | 3 | 0 | 0 | 11 | 11 | 130 | 1 | 0 | 0 | 0
46 | 295 | 405 | 2.02 | 630 | 854 | 1.99 | 38 | 1103 | 1245 | 1009 | 1080 | 1046 | 846 | 168 | 61 | 1 | 0 | 1 | 1 | 86 | 0 | 38 | 0 | 0 | 2 | 0 | 0 | 10 | 15 | 99 | 1 | 0 | 1 | 1
49 | 285 | 395 | 2.52 | 632 | 857 | 2.48 | 41 | 1053 | 1220 | 979 | 1056 | 1037 | 856 | 396 | 37 | 0 | 0 | 1 | 1 | 85 | 0 | 44 | 0 | 0 | 1 | 0 | 0 | 20 | 17 | 65 | 2 | 0 | 0 | 1
48 | 290 | 395 | 2.52 | 634 | 851 | 2.48 | 41 | 1061 | 1228 | 989 | 1061 | 1037 | 834 | 209 | 37 | 0 | 0 | 1 | 1 | 85 | 0 | 44 | 0 | 0 | 1 | 0 | 0 | 20 | 17 | 65 | 2 | 0 | 0 | 1
44 | 295 | 410 | 3.52 | 614 | 855 | 3.47 | 45 | 827 | 1216 | 993 | 1041 | 1013 | 854 | 245 | 51 | 1 | 3 | 2 | 1 | 85 | 0 | 43 | 0 | 1 | 2 | 0 | 0 | 15 | 18 | 66 | 1 | 0 | 0 | 1
47 | 280 | 385 | 2.02 | 630 | 853 | 1.99 | 39 | 1100 | 1243 | 1045 | 1079 | 1069 | 854 | 196 | 54 | 0 | 4 | 1 | 1 | 85 | 0 | 43 | 0 | 0 | 1 | 0 | 0 | 20 | 17 | 88 | 1 | 0 | 0 | 1
47 | 295 | 400 | 2.02 | 629 | 855 | 1.99 | 37 | 1104 | 1242 | 1011 | 1063 | 1057 | 856 | 174 | 53 | 1 | 0 | 2 | 2 | 85 | 0 | 42 | 0 | 0 | 2 | 0 | 0 | 14 | 17 | 81 | 1 | 0 | 1 | 1
47 | 305 | 405 | 2.02 | 629 | 851 | 1.99 | 36 | 1104 | 1245 | 1016 | 1067 | 1050 | 843 | 176 | 53 | 1 | 0 | 2 | 2 | 85 | 0 | 42 | 0 | 0 | 2 | 0 | 0 | 14 | 17 | 81 | 1 | 0 | 1 | 1
44 | 315 | 415 | 2.02 | 627 | 856 | 1.99 | 37 | 1104 | 1240 | 1022 | 1086 | 1058 | 862 | 179 | 53 | 1 | 0 | 2 | 2 | 85 | 0 | 42 | 0 | 0 | 2 | 0 | 0 | 14 | 17 | 81 | 1 | 0 | 1 | 1
41 | 290 | 405 | 2.02 | 629 | 856 | 1.99 | 37 | 1095 | 1239 | 1014 | 1082 | 1056 | 860 | 183 | 53 | 1 | 0 | 2 | 2 | 85 | 0 | 42 | 0 | 0 | 2 | 0 | 0 | 14 | 17 | 81 | 1 | 0 | 1 | 1
45 | 310 | 410 | 2.02 | 630 | 853 | 1.99 | 37 | 1097 | 1228 | 1024 | 1098 | 1059 | 854 | 431 | 75 | 1 | 0 | 1 | 1 | 85 | 0 | 42 | 0 | 1 | 2 | 0 | 0 | 25 | 17 | 70 | 1 | 0 | 1 | 1
48 | 305 | 405 | 2.32 | 631 | 858 | 2.29 | 41 | 1093 | 1231 | 1014 | 1084 | 1058 | 871 | 438 | 75 | 1 | 0 | 1 | 1 | 85 | 0 | 42 | 0 | 1 | 2 | 0 | 0 | 25 | 17 | 70 | 1 | 0 | 1 | 1
47 | 295 | 405 | 2.32 | 632 | 855 | 2.29 | 41 | 1102 | 1233 | 997 | 1065 | 1033 | 853 | 203 | 75 | 1 | 0 | 1 | 1 | 85 | 0 | 42 | 0 | 1 | 2 | 0 | 0 | 25 | 17 | 70 | 1 | 0 | 1 | 1
47 | 290 | 400 | 2.02 | 630 | 852 | 1.99 | 37 | 1093 | 1238 | 993 | 1069 | 1043 | 831 | 204 | 48 | 2 | 0 | 2 | 2 | 85 | 0 | 42 | 0 | 1 | 1 | 0 | 0 | 15 | 15 | 91 | 1 | 0 | 1 | 1
47 | 280 | 405 | 3.51 | 617 | 842 | 3.47 | 45 | 850 | 1246 | 1041 | 1076 | 1040 | 859 | 475 | 43 | 3 | 3 | 2 | 2 | 85 | 0 | 41 | 1 | 0 | 3 | 0 | 0 | 15 | 21 | 110 | 4 | 0 | 0 | 0
44 | 305 | 420 | 3.22 | 626 | 859 | 3.18 | 43 | 893 | 1239 | 1008 | 1046 | 970 | 870 | 174 | 54 | 1 | 0 | 1 | 1 | 85 | 0 | 41 | 0 | 1 | 2 | 0 | 0 | 14 | 17 | 47 | 1 | 0 | 1 | 1
49 | 265 | 395 | 4.02 | 622 | 851 | 3.97 | 45 | 815 | 1215 | 991 | 1024 | 1019 | 853 | 180 | 51 | 0 | 5 | 2 | 2 | 85 | 0 | 40 | 0 | 0 | 2 | 0 | 0 | 14 | 10 | 100 | 0 | 0 | 0 | 0
49 | 265 | 395 | 4.02 | 622 | 852 | 3.97 | 45 | 796 | 1214 | 995 | 1032 | 1024 | 854 | 180 | 51 | 0 | 5 | 2 | 2 | 85 | 0 | 40 | 0 | 0 | 2 | 0 | 0 | 14 | 10 | 100 | 0 | 0 | 0 | 0
45 | 280 | 400 | 2.52 | 630 | 853 | 2.48 | 41 | 1060 | 1223 | 978 | 1036 | 1021 | 842 | 181 | 51 | 0 | 5 | 2 | 2 | 85 | 0 | 40 | 0 | 0 | 2 | 0 | 0 | 14 | 10 | 100 | 0 | 0 | 0 | 0
47 | 305 | 405 | 2.02 | 559 | 858 | 1.99 | 39 | 1092 | 1226 | 991 | 1022 | 1008 | 852 | 253 | 35 | 0 | 5 | 6 | 1 | 85 | 0 | 39 | 1 | 0 | 2 | 14 | 40 | 13 | 19 | 60 | 6 | 0 | 0 | 0
49 | 275 | 395 | 4.02 | 624 | 854 | 3.97 | 45 | 815 | 1217 | 980 | 1021 | 1010 | 853 | 180 | 49 | 0 | 15 | 3 | 2 | 85 | 0 | 39 | 0 | 0 | 4 | 0 | 0 | 16 | 16 | 110 | 0 | 0 | 0 | 0
48 | 275 | 395 | 2.32 | 631 | 846 | 2.29 | 41 | 1098 | 1227 | 1003 | 1047 | 981 | 827 | 244 | 44 | 0 | 12 | 2 | 1 | 85 | 0 | 39 | 0 | 0 | 2 | 0 | 0 | 14 | 12 | 80 | 0 | 0 | 0 | 0
49 | 260 | 385 | 4.87 | 602 | 847 | 4.81 | 46 | 696 | 1208 | 989 | 1021 | 1013 | 840 | 181 | 44 | 0 | 14 | 2 | 1 | 85 | 0 | 38 | 0 | 1 | 2 | 0 | 0 | 19 | 13 | 110 | 1 | 0 | 0 | 0
51 | 275 | 400 | 2.52 | 630 | 852 | 2.48 | 41 | 1047 | 1218 | 979 | 1032 | 1016 | 856 | 200 | 52 | 0 | 6 | 2 | 2 | 85 | 0 | 38 | 0 | 1 | 3 | 0 | 0 | 17 | 11 | 120 | 1 | 0 | 0 | 0
48 | 270 | 400 | 5.12 | 605 | 850 | 5.05 | 47 | 695 | 1207 | 959 | 1037 | 989 | 853 | 194 | 53 | 4 | 6 | 1 | 1 | 84 | 0 | 43 | 1 | 0 | 3 | 39 | 0 | 13 | 19 | 100 | 1 | 0 | 0 | 0
48 | 265 | 390 | 4.82 | 601 | 858 | 4.76 | 46 | 674 | 1197 | 977 | 1050 | 1007 | 867 | 180 | 53 | 4 | 6 | 1 | 1 | 84 | 0 | 43 | 1 | 0 | 3 | 39 | 0 | 13 | 19 | 100 | 1 | 0 | 0 | 0
45 | 285 | 400 | 3.02 | 631 | 858 | 2.98 | 43 | 981 | 1231 | 1016 | 1054 | 1024 | 871 | 182 | 53 | 0 | 17 | 2 | 1 | 84 | 0 | 43 | 0 | 1 | 2 | 0 | 0 | 22 | 15 | 110 | 2 | 0 | 0 | 0
50 | 285 | 395 | 3.02 | 631 | 851 | 2.98 | 43 | 981 | 1236 | 997 | 1040 | 1020 | 840 | 211 | 53 | 0 | 17 | 2 | 1 | 84 | 0 | 43 | 0 | 1 | 2 | 0 | 0 | 22 | 15 | 110 | 2 | 0 | 0 | 0
47 | 285 | 395 | 2.77 | 630 | 852 | 2.73 | 42 | 1003 | 1217 | 1005 | 1039 | 1026 | 849 | 391 | 53 | 0 | 17 | 2 | 1 | 84 | 0 | 43 | 0 | 1 | 2 | 0 | 0 | 22 | 15 | 110 | 2 | 0 | 0 | 0
48 | 280 | 395 | 2.77 | 630 | 852 | 2.73 | 42 | 1016 | 1218 | 1002 | 1037 | 1025 | 851 | 392 | 53 | 0 | 17 | 2 | 1 | 84 | 0 | 43 | 0 | 1 | 2 | 0 | 0 | 22 | 15 | 110 | 2 | 0 | 0 | 0
46 | 300 | 415 | 2.02 | 632 | 857 | 1.99 | 39 | 1094 | 1221 | 1002 | 1055 | 1051 | 860 | 225 | 51 | 1 | 0 | 2 | 1 | 84 | 0 | 42 | 0 | 0 | 2 | 0 | 0 | 16 | 17 | 67 | 1 | 0 | 2 | 0
44 | 300 | 410 | 2.02 | 631 | 857 | 1.99 | 39 | 1094 | 1237 | 1014 | 1065 | 1060 | 857 | 228 | 51 | 1 | 0 | 2 | 1 | 84 | 0 | 42 | 0 | 0 | 2 | 0 | 0 | 16 | 17 | 67 | 1 | 0 | 2 | 0
49 | 280 | 395 | 3.22 | 624 | 853 | 3.18 | 43 | 910 | 1229 | 989 | 1049 | 1027 | 864 | 219 | 54 | 5 | 16 | 2 | 2 | 84 | 0 | 41 | 0 | 3 | 3 | 18 | 0 | 19 | 26 | 110 | 2 | 0 | 0 | 0
41 | 320 | 440 | 2.52 | 633 | 851 | 2.48 | 41 | 1050 | 1223 | 999 | 1030 | 1039 | 843 | 182 | 57 | 1 | 0 | 2 | 1 | 84 | 0 | 38 | 0 | 1 | 2 | 0 | 0 | 18 | 13 | 75 | 1 | 0 | 1 | 1
41 | 270 | 380 | 2.32 | 631 | 858 | 2.29 | 41 | 1090 | 1238 | 1000 | 1030 | 1047 | 864 | 161 | 58 | 1 | 0 | 1 | 1 | 83 | 0 | 42 | 0 | 0 | 2 | 0 | 0 | 16 | 19 | 83 | 1 | 0 | 0 | 1
46 | 290 | 395 | 2.77 | 631 | 854 | 2.73 | 41 | 1016 | 1226 | 998 | 1027 | 1025 | 859 | 211 | 58 | 1 | 0 | 1 | 1 | 83 | 0 | 42 | 0 | 0 | 2 | 0 | 0 | 16 | 19 | 83 | 1 | 0 | 0 | 1
46 | 300 | 400 | 2.77 | 630 | 855 | 2.73 | 41 | 1013 | 1224 | 999 | 1031 | 1028 | 862 | 207 | 58 | 1 | 0 | 1 | 1 | 83 | 0 | 42 | 0 | 0 | 2 | 0 | 0 | 16 | 19 | 83 | 1 | 0 | 0 | 1
46 | 285 | 390 | 2.02 | 632 | 858 | 1.99 | 39 | 1103 | 1232 | 1033 | 1060 | 1052 | 871 | 237 | 58 | 1 | 0 | 1 | 1 | 83 | 0 | 42 | 0 | 0 | 2 | 0 | 0 | 16 | 19 | 83 | 1 | 0 | 0 | 1
43 | 315 | 410 | 2.32 | 630 | 857 | 2.29 | 41 | 1095 | 1229 | 1001 | 1049 | 1010 | 857 | 323 | 58 | 1 | 0 | 1 | 1 | 83 | 0 | 42 | 0 | 0 | 2 | 0 | 0 | 16 | 19 | 83 | 1 | 0 | 0 | 1
44 | 325 | 415 | 2.52 | 626 | 858 | 2.48 | 41 | 1050 | 1225 | 982 | 1032 | 1033 | 864 | 202 | 58 | 1 | 0 | 1 | 1 | 83 | 0 | 42 | 0 | 0 | 2 | 0 | 0 | 16 | 19 | 83 | 1 | 0 | 0 | 1
44 | 300 | 405 | 2.02 | 631 | 857 | 1.99 | 39 | 1095 | 1248 | 1019 | 1074 | 1062 | 862 | 183 | 57 | 0 | 0 | 1 | 1 | 83 | 0 | 42 | 0 | 1 | 1 | 0 | 0 | 13 | 13 | 98 | 1 | 0 | 1 | 1
44 | 265 | 395 | 2.77 | 627 | 856 | 2.73 | 41 | 1014 | 1207 | 964 | 1013 | 1025 | 853 | 188 | 57 | 0 | 0 | 1 | 1 | 83 | 0 | 42 | 0 | 1 | 1 | 0 | 0 | 13 | 13 | 98 | 1 | 0 | 1 | 1
46 | 305 | 405 | 2.32 | 632 | 858 | 2.29 | 41 | 1102 | 1232 | 997 | 1043 | 1042 | 866 | 321 | 57 | 0 | 0 | 1 | 1 | 83 | 0 | 42 | 0 | 1 | 1 | 0 | 0 | 13 | 13 | 98 | 1 | 0 | 1 | 1
45 | 320 | 410 | 2.32 | 630 | 849 | 2.29 | 42 | 1095 | 1232 | 986 | 1054 | 1038 | 833 | 184 | 57 | 0 | 0 | 1 | 1 | 83 | 0 | 42 | 0 | 1 | 1 | 0 | 0 | 13 | 13 | 98 | 1 | 0 | 1 | 1
43 | 315 | 405 | 2.32 | 631 | 857 | 2.29 | 41 | 1095 | 1228 | 1022 | 1058 | 1046 | 861 | 218 | 57 | 0 | 0 | 1 | 1 | 83 | 0 | 42 | 0 | 1 | 1 | 0 | 0 | 13 | 13 | 98 | 1 | 0 | 1 | 1
46 | 300 | 400 | 3.52 | 622 | 850 | 3.47 | 45 | 832 | 1221 | 988 | 1015 | 1008 | 849 | 435 | 56 | 1 | 0 | 1 | 1 | 83 | 0 | 41 | 0 | 0 | 1 | 0 | 0 | 11 | 24 | 61 | 2 | 0 | 1 | 0
46 | 290 | 400 | 3.52 | 623 | 849 | 3.47 | 45 | 848 | 1209 | 994 | 1020 | 1011 | 844 | 192 | 56 | 1 | 0 | 1 | 1 | 83 | 0 | 41 | 0 | 0 | 1 | 0 | 0 | 11 | 24 | 61 | 2 | 0 | 1 | 0
47 | 285 | 400 | 3.52 | 623 | 853 | 3.47 | 45 | 847 | 1226 | 997 | 1044 | 1023 | 854 | 206 | 56 | 1 | 0 | 1 | 1 | 83 | 0 | 41 | 0 | 0 | 1 | 0 | 0 | 11 | 24 | 61 | 2 | 0 | 1 | 0
42 | 285 | 400 | 2.42 | 629 | 851 | 2.39 | 41 | 1043 | 1241 | 984 | 1040 | 996 | 850 | 226 | 47 | 7 | 13 | 2 | 1 | 83 | 0 | 41 | 0 | 1 | 2 | 0 | 0 | 17 | 15 | 90 | 1 | 0 | 0 | 0
46 | 285 | 405 | 2.42 | 628 | 854 | 2.39 | 41 | 1055 | 1235 | 995 | 1051 | 993 | 850 | 227 | 47 | 7 | 13 | 2 | 1 | 83 | 0 | 41 | 0 | 1 | 2 | 0 | 0 | 17 | 15 | 90 | 1 | 0 | 0 | 0
43 | 280 | 400 | 2.42 | 629 | 855 | 2.39 | 41 | 1055 | 1242 | 996 | 1055 | 1001 | 855 | 205 | 47 | 7 | 13 | 2 | 1 | 83 | 0 | 41 | 0 | 1 | 2 | 0 | 0 | 17 | 15 | 90 | 1 | 0 | 0 | 0
43 | 275 | 400 | 2.42 | 628 | 855 | 2.39 | 41 | 1042 | 1235 | 998 | 1058 | 1006 | 858 | 210 | 47 | 7 | 13 | 2 | 1 | 83 | 0 | 41 | 0 | 1 | 2 | 0 | 0 | 17 | 15 | 90 | 1 | 0 | 0 | 0
46 | 280 | 400 | 2.42 | 627 | 854 | 2.39 | 41 | 1044 | 1247 | 1007 | 1061 | 1008 | 853 | 207 | 47 | 7 | 13 | 2 | 1 | 83 | 0 | 41 | 0 | 1 | 2 | 0 | 0 | 17 | 15 | 90 | 1 | 0 | 0 | 0
49 | 275 | 400 | 2.42 | 630 | 854 | 2.39 | 41 | 1040 | 1242 | 1000 | 1059 | 1007 | 847 | 207 | 47 | 7 | 13 | 2 | 1 | 83 | 0 | 41 | 0 | 1 | 2 | 0 | 0 | 17 | 15 | 90 | 1 | 0 | 0 | 0
47 | 280 | 420 | 4.02 | 601 | 859 | 3.97 | 45 | 800 | 1209 | 1014 | 1039 | 1008 | 859 | 163 | 49 | 0 | 0 | 1 | 2 | 83 | 0 | 40 | 0 | 0 | 1 | 0 | 0 | 17 | 14 | 53 | 1 | 0 | 0 | 1
47 | 280 | 410 | 4.02 | 601 | 859 | 3.96 | 45 | 800 | 1213 | 1012 | 1043 | 1019 | 855 | 160 | 49 | 0 | 0 | 1 | 2 | 83 | 0 | 40 | 0 | 0 | 1 | 0 | 0 | 17 | 14 | 53 | 1 | 0 | 0 | 1
44 | 280 | 415 | 4.02 | 601 | 859 | 3.96 | 45 | 800 | 1210 | 1013 | 1041 | 1014 | 859 | 162 | 49 | 0 | 0 | 1 | 2 | 83 | 0 | 40 | 0 | 0 | 1 | 0 | 0 | 17 | 14 | 53 | 1 | 0 | 0 | 1
50 | 275 | 395 | 3.22 | 621 | 852 | 3.18 | 43 | 915 | 1218 | 990 | 1045 | 1038 | 843 | 213 | 40 | 1 | 0 | 1 | 2 | 83 | 0 | 40 | 0 | 0 | 1 | 0 | 0 | 13 | 13 | 71 | 1 | 0 | 2 | 1
45 | 290 | 400 | 2.02 | 630 | 850 | 1.99 | 39 | 1098 | 1237 | 1012 | 1048 | 1002 | 837 | 195 | 49 | 0 | 0 | 2 | 2 | 83 | 0 | 40 | 0 | 0 | 3 | 0 | 0 | 17 | 12 | 120 | 0 | 0 | 0 | 0
44 | 290 | 410 | 3.52 | 623 | 859 | 3.47 | 45 | 833 | 1204 | 988 | 1016 | 1038 | 863 | 250 | 49 | 1 | 0 | 1 | 1 | 83 | 0 | 38 | 0 | 0 | 1 | 0 | 0 | 10 | 7 | 53 | 1 | 0 | 1 | 1
45 | 280 | 405 | 3.52 | 620 | 854 | 3.47 | 45 | 836 | 1218 | 993 | 1039 | 1035 | 850 | 218 | 49 | 1 | 0 | 1 | 1 | 83 | 0 | 38 | 0 | 0 | 1 | 0 | 0 | 10 | 7 | 53 | 1 | 0 | 1 | 1
43 | 310 | 415 | 2.02 | 627 | 852 | 1.99 | 40 | 1095 | 1251 | 997 | 1060 | 1048 | 848 | 202 | 49 | 1 | 0 | 1 | 1 | 83 | 0 | 38 | 0 | 0 | 1 | 0 | 0 | 10 | 7 | 53 | 1 | 0 | 1 | 1
47 | 290 | 395 | 3.02 | 630 | 854 | 2.98 | 43 | 970 | 1229 | 994 | 1044 | 1034 | 841 | 171 | 49 | 1 | 0 | 1 | 1 | 83 | 0 | 37 | 0 | 0 | 1 | 0 | 0 | 12 | 13 | 47 | 1 | 0 | 1 | 1
47 | 280 | 405 | 3.22 | 624 | 858 | 3.18 | 43 | 902 | 1231 | 1006 | 1053 | 1032 | 875 | 179 | 34 | 0 | 1 | 2 | 2 | 82 | 0 | 45 | 0 | 0 | 2 | 0 | 0 | 16 | 16 | 60 | 1 | 1 | 0 | 1
43 | 300 | 405 | 2.02 | 626 | 848 | 1.99 | 37 | 1104 | 1245 | 1033 | 1075 | 1017 | 833 | 177 | 35 | 1 | 0 | 1 | 1 | 82 | 0 | 45 | 0 | 0 | 2 | 0 | 0 | 18 | 14 | 96 | 1 | 1 | 2 | 1
41 | 310 | 415 | 2.02 | 630 | 852 | 1.99 | 37 | 1092 | 1242 | 1037 | 1078 | 1019 | 839 | 179 | 35 | 1 | 0 | 1 | 1 | 82 | 0 | 45 | 0 | 0 | 2 | 0 | 0 | 18 | 14 | 96 | 1 | 1 | 2 | 1
42 | 290 | 410 | 3.52 | 621 | 856 | 3.47 | 45 | 838 | 1221 | 996 | 1040 | 1001 | 849 | 196 | 35 | 1 | 0 | 1 | 1 | 82 | 0 | 45 | 0 | 0 | 2 | 0 | 0 | 18 | 14 | 96 | 1 | 1 | 2 | 1
42 | 295 | 405 | 2.02 | 624 | 857 | 1.99 | 37 | 1094 | 1239 | 1008 | 1071 | 1053 | 854 | 244 | 43 | 0 | 0 | 1 | 1 | 82 | 0 | 44 | 0 | 0 | 2 | 0 | 0 | 17 | 16 | 42 | 1 | 0 | 1 | 0
47 | 295 | 405 | 3.02 | 630 | 855 | 2.98 | 43 | 962 | 1229 | 998 | 1050 | 1019 | 853 | 186 | 29 | 0 | 15 | 2 | 1 | 82 | 0 | 44 | 0 | 1 | 2 | 0 | 0 | 25 | 13 | 120 | 2 | 0 | 0 | 0
44 | 300 | 410 | 3.02 | 630 | 858 | 2.98 | 43 | 969 | 1225 | 1018 | 1050 | 1023 | 864 | 181 | 29 | 0 | 15 | 2 | 1 | 82 | 0 | 44 | 0 | 1 | 2 | 0 | 0 | 25 | 13 | 120 | 2 | 0 | 0 | 0
44 | 305 | 415 | 3.02 | 630 | 857 | 2.98 | 43 | 971 | 1231 | 1019 | 1051 | 1024 | 869 | 181 | 29 | 0 | 15 | 2 | 1 | 82 | 0 | 44 | 0 | 1 | 2 | 0 | 0 | 25 | 13 | 120 | 2 | 0 | 0 | 0
43 | 290 | 405 | 3.02 | 630 | 858 | 2.98 | 43 | 968 | 1231 | 1016 | 1052 | 1023 | 870 | 182 | 29 | 0 | 15 | 2 | 1 | 82 | 0 | 44 | 0 | 1 | 2 | 0 | 0 | 25 | 13 | 120 | 2 | 0 | 0 | 0
44 | 300 | 405 | 3.02 | 630 | 858 | 2.98 | 43 | 981 | 1230 | 1021 | 1055 | 1025 | 871 | 180 | 29 | 0 | 15 | 2 | 1 | 82 | 0 | 44 | 0 | 1 | 2 | 0 | 0 | 25 | 13 | 120 | 2 | 0 | 0 | 0
46 | 270 | 385 | 3.52 | 617 | 853 | 3.47 | 45 | 819 | 1210 | 986 | 1053 | 1006 | 854 | 180 | 48 | 4 | 4 | 2 | 2 | 82 | 0 | 40 | 1 | 0 | 3 | 22 | 0 | 17 | 15 | 100 | 1 | 0 | 0 | 0
48 | 260 | 385 | 3.52 | 620 | 854 | 3.47 | 45 | 821 | 1207 | 988 | 1054 | 1012 | 851 | 180 | 48 | 4 | 4 | 2 | 2 | 82 | 0 | 40 | 1 | 0 | 3 | 22 | 0 | 17 | 15 | 100 | 1 | 0 | 0 | 0
47 | 280 | 400 | 2.02 | 630 | 846 | 1.99 | 39 | 1104 | 1223 | 1023 | 1062 | 1018 | 831 | 223 | 40 | 3 | 8 | 3 | 1 | 82 | 0 | 40 | 1 | 0 | 3 | 0 | 0 | 17 | 11 | 100 | 1 | 0 | 0 | 0
47 | 290 | 405 | 3.02 | 629 | 851 | 2.98 | 43 | 965 | 1225 | 1002 | 1045 | 1027 | 844 | 218 | 46 | 0 | 12 | 2 | 2 | 82 | 0 | 40 | 0 | 0 | 3 | 0 | 0 | 18 | 10 | 90 | 1 | 0 | 0 | 0
46 | 275 | 385 | 2.02 | 629 | 856 | 1.99 | 39 | 1103 | 1224 | 1000 | 1071 | 1053 | 848 | 225 | 28 | 1 | 0 | 1 | 1 | 81 | 0 | 41 | 0 | 0 | 1 | 0 | 0 | 20 | 9 | 71 | 1 | 0 | 1 | 1
46 | 270 | 385 | 2.02 | 632 | 854 | 1.99 | 39 | 1097 | 1242 | 1001 | 1075 | 1046 | 848 | 197 | 28 | 1 | 0 | 1 | 1 | 81 | 0 | 41 | 0 | 0 | 1 | 0 | 0 | 20 | 9 | 71 | 1 | 0 | 1 | 1
49 | 275 | 395 | 3.27 | 621 | 853 | 3.23 | 43 | 904 | 1229 | 1011 | 1042 | 1034 | 848 | 344 | 41 | 0 | 14 | 2 | 1 | 81 | 0 | 40 | 0 | 2 | 2 | 0 | 0 | 22 | 14 | 100 | 1 | 0 | 0 | 0
48 | 275 | 395 | 3.27 | 622 | 852 | 3.23 | 43 | 916 | 1229 | 1009 | 1042 | 1036 | 845 | 348 | 41 | 0 | 14 | 2 | 1 | 81 | 0 | 40 | 0 | 2 | 2 | 0 | 0 | 22 | 14 | 100 | 1 | 0 | 0 | 0
49 | 280 | 400 | 3.27 | 621 | 856 | 3.23 | 43 | 901 | 1231 | 1016 | 1053 | 1001 | 865 | 193 | 41 | 0 | 14 | 2 | 1 | 81 | 0 | 40 | 0 | 2 | 2 | 0 | 0 | 22 | 14 | 100 | 1 | 0 | 0 | 0
43 | 285 | 405 | 3.27 | 622 | 856 | 3.23 | 43 | 901 | 1232 | 1018 | 1057 | 1000 | 862 | 189 | 41 | 0 | 14 | 2 | 1 | 81 | 0 | 40 | 0 | 2 | 2 | 0 | 0 | 22 | 14 | 100 | 1 | 0 | 0 | 0
47 | 280 | 400 | 3.27 | 620 | 855 | 3.23 | 43 | 900 | 1238 | 1010 | 1039 | 994 | 861 | 189 | 41 | 0 | 14 | 2 | 1 | 81 | 0 | 40 | 0 | 2 | 2 | 0 | 0 | 22 | 14 | 100 | 1 | 0 | 0 | 0
47 | 285 | 405 | 2.52 | 630 | 856 | 2.48 | 41 | 1038 | 1219 | 992 | 1033 | 1019 | 851 | 181 | 46 | 0 | 14 | 2 | 1 | 81 | 0 | 38 | 0 | 0 | 2 | 0 | 0 | 16 | 13 | 110 | 1 | 0 | 0 | 0
46 | 275 | 395 | 2.77 | 631 | 853 | 2.73 | 41 | 1016 | 1217 | 981 | 1036 | 1022 | 852 | 181 | 46 | 0 | 14 | 2 | 1 | 81 | 0 | 38 | 0 | 0 | 2 | 0 | 0 | 16 | 13 | 110 | 1 | 0 | 0 | 0
48 | 270 | 395 | 2.77 | 631 | 855 | 2.73 | 41 | 1016 | 1215 | 964 | 1033 | 1016 | 847 | 182 | 46 | 0 | 14 | 2 | 1 | 81 | 0 | 38 | 0 | 0 | 2 | 0 | 0 | 16 | 13 | 110 | 1 | 0 | 0 | 0
42 | 340 | 415 | 2.02 | 630 | 855 | 1.99 | 38 | 1099 | 1238 | 989 | 1061 | 1044 | 855 | 173 | 35 | 1 | 0 | 1 | 1 | 81 | 0 | 38 | 0 | 0 | 1 | 0 | 0 | 8 | 13 | 51 | 1 | 0 | 1 | 1
45 | 295 | 405 | 3.27 | 622 | 850 | 3.23 | 44 | 915 | 1218 | 975 | 1024 | 1012 | 840 | 221 | 43 | 2 | 12 | 2 | 1 | 80 | 0 | 42 | 1 | 0 | 3 | 0 | 0 | 22 | 15 | 90 | 1 | 0 | 0 | 0
46 | 285 | 400 | 3.27 | 626 | 851 | 3.23 | 43 | 898 | 1221 | 998 | 1029 | 1016 | 841 | 219 | 43 | 2 | 12 | 2 | 1 | 80 | 0 | 42 | 1 | 0 | 3 | 0 | 0 | 22 | 15 | 90 | 1 | 0 | 0 | 0
47 | 290 | 400 | 3.27 | 624 | 852 | 3.23 | 43 | 902 | 1217 | 994 | 1029 | 1016 | 840 | 221 | 43 | 2 | 12 | 2 | 1 | 80 | 0 | 42 | 1 | 0 | 3 | 0 | 0 | 22 | 15 | 90 | 1 | 0 | 0 | 0
44 | 290 | 405 | 3.27 | 624 | 852 | 3.23 | 43 | 896 | 1222 | 1015 | 1048 | 1024 | 849 | 186 | 43 | 2 | 12 | 2 | 1 | 80 | 0 | 42 | 1 | 0 | 3 | 0 | 0 | 22 | 15 | 90 | 1 | 0 | 0 | 0
44 | 280 | 405 | 3.27 | 623 | 850 | 3.23 | 43 | 894 | 1222 | 1007 | 1025 | 979 | 836 | 186 | 43 | 2 | 12 | 2 | 1 | 80 | 0 | 42 | 1 | 0 | 3 | 0 | 0 | 22 | 15 | 90 | 1 | 0 | 0 | 0
46 | 280 | 390 | 3.02 | 631 | 859 | 2.98 | 43 | 981 | 1215 | 989 | 1047 | 1021 | 872 | 273 | 47 | 1 | 0 | 1 | 1 | 80 | 0 | 40 | 0 | 0 | 2 | 0 | 0 | 20 | 15 | 111 | 1 | 0 | 1 | 2
46 | 295 | 400 | 2.42 | 630 | 858 | 2.39 | 41 | 1048 | 1234 | 1025 | 1059 | 1003 | 863 | 244 | 49 | 1 | 20 | 2 | 1 | 80 | 0 | 39 | 0 | 1 | 2 | 0 | 0 | 22 | 14 | 90 | 1 | 0 | 0 | 0
47 | 300 | 420 | 3.02 | 623 | 851 | 2.98 | 43 | 973 | 1216 | 986 | 1023 | 978 | 830 | 177 | 38 | 1 | 0 | 1 | 2 | 80 | 0 | 37 | 0 | 1 | 2 | 0 | 0 | 10 | 11 | 52 | 1 | 0 | 2 | 1
46 | 285 | 405 | 3.02 | 627 | 850 | 2.97 | 43 | 967 | 1217 | 997 | 1028 | 984 | 821 | 177 | 38 | 1 | 0 | 1 | 2 | 80 | 0 | 37 | 0 | 1 | 2 | 0 | 0 | 10 | 11 | 52 | 1 | 0 | 2 | 1
45 | 275 | 400 | 3.02 | 626 | 851 | 2.98 | 43 | 967 | 1219 | 988 | 1026 | 985 | 831 | 178 | 38 | 1 | 0 | 1 | 2 | 80 | 0 | 37 | 0 | 1 | 2 | 0 | 0 | 10 | 11 | 52 | 1 | 0 | 2 | 1
45 | 275 | 400 | 3.02 | 628 | 852 | 2.98 | 43 | 965 | 1222 | 999 | 1034 | 992 | 836 | 179 | 38 | 1 | 0 | 1 | 2 | 80 | 0 | 37 | 0 | 1 | 2 | 0 | 0 | 10 | 11 | 52 | 1 | 0 | 2 | 1
44 | 280 | 400 | 3.02 | 630 | 853 | 2.98 | 43 | 969 | 1228 | 999 | 1037 | 994 | 841 | 182 | 38 | 1 | 0 | 1 | 2 | 80 | 0 | 37 | 0 | 1 | 2 | 0 | 0 | 10 | 11 | 52 | 1 | 0 | 2 | 1
45 | 285 | 395 | 2.02 | 630 | 846 | 1.99 | 37 | 1104 | 1230 | 997 | 1063 | 1028 | 839 | 166 | 60 | 1 | 1 | 1 | 2 | 79 | 0 | 43 | 0 | 0 | 2 | 0 | 0 | 23 | 11 | 86 | 1 | 0 | 1 | 1
49 | 270 | 395 | 4.02 | 601 | 855 | 3.97 | 45 | 751 | 1220 | 991 | 1032 | 1015 | 846 | 184 | 49 | 1 | 0 | 1 | 1 | 79 | 0 | 40 | 0 | 1 | 2 | 0 | 0 | 16 | 15 | 79 | 1 | 1 | 1 | 1
47 | 255 | 385 | 4.02 | 600 | 854 | 3.97 | 45 | 752 | 1235 | 1018 | 1059 | 1035 | 841 | 163 | 49 | 1 | 0 | 1 | 1 | 79 | 0 | 40 | 0 | 1 | 2 | 0 | 0 | 16 | 15 | 79 | 1 | 1 | 1 | 1
48 | 260 | 380 | 4.02 | 604 | 852 | 3.97 | 45 | 746 | 1232 | 1015 | 1056 | 1031 | 840 | 164 | 49 | 1 | 0 | 1 | 1 | 79 | 0 | 40 | 0 | 1 | 2 | 0 | 0 | 16 | 15 | 79 | 1 | 1 | 1 | 1
48 | 265 | 395 | 4.02 | 602 | 855 | 3.97 | 45 | 762 | 1240 | 1017 | 1055 | 1029 | 844 | 165 | 49 | 1 | 0 | 1 | 1 | 79 | 0 | 40 | 0 | 1 | 2 | 0 | 0 | 16 | 15 | 79 | 1 | 1 | 1 | 1
45 | 270 | 390 | 3.02 | 609 | 851 | 2.98 | 43 | 930 | 1233 | 1002 | 1051 | 1024 | 845 | 164 | 49 | 1 | 0 | 1 | 1 | 79 | 0 | 40 | 0 | 1 | 2 | 0 | 0 | 16 | 15 | 79 | 1 | 1 | 1 | 1
48 | 255 | 385 | 4.02 | 603 | 855 | 3.97 | 45 | 815 | 1200 | 1007 | 1046 | 1030 | 855 | 369 | 48 | 1 | 1 | 1 | 1 | 79 | 0 | 39 | 0 | 0 | 2 | 0 | 0 | 15 | 12 | 66 | 1 | 0 | 1 | 0
43 | 300 | 415 | 2.52 | 632 | 852 | 2.48 | 41 | 1057 | 1239 | 991 | 1028 | 1031 | 848 | 179 | 38 | 2 | 2 | 1 | 1 | 79 | 0 | 39 | 0 | 0 | 1 | 0 | 0 | 14 | 10 | 121 | 1 | 0 | 2 | 1
44 | 280 | 400 | 3.52 | 620 | 853 | 3.47 | 45 | 830 | 1225 | 988 | 1039 | 1027 | 852 | 212 | 38 | 2 | 2 | 1 | 1 | 79 | 0 | 39 | 0 | 0 | 1 | 0 | 0 | 14 | 10 | 121 | 1 | 0 | 2 | 1
45 | 275 | 400 | 3.27 | 621 | 856 | 3.23 | 43 | 917 | 1212 | 1000 | 1061 | 993 | 860 | 186 | 48 | 5 | 7 | 2 | 2 | 79 | 0 | 38 | 0 | 0 | 2 | 28 | 0 | 19 | 22 | 120 | 2 | 0 | 0 | 0
43 | 290 | 410 | 3.22 | 625 | 859 | 3.18 | 43 | 906 | 1202 | 974 | 1017 | 1026 | 871 | 282 | 62 | 1 | 0 | 1 | 2 | 79 | 0 | 36 | 0 | 0 | 2 | 0 | 0 | 12 | 11 | 40 | 1 | 0 | 1 | 1
44 | 310 | 415 | 3.01 | 627 | 845 | 2.97 | 43 | 951 | 1229 | 989 | 1035 | 936 | 827 | 265 | 48 | 4 | 1 | 2 | 3 | 78 | 0 | 42 | 1 | 2 | 3 | 0 | 0 | 14 | 19 | 150 | 5 | 0 | 0 | 0
47 | 275 | 395 | 3.52 | 621 | 853 | 3.47 | 45 | 845 | 1226 | 994 | 1036 | 1019 | 850 | 183 | 55 | 3 | 8 | 2 | 1 | 78 | 0 | 42 | 1 | 0 | 4 | 0 | 0 | 19 | 15 | 80 | 0 | 0 | 0 | 0
46 | 275 | 395 | 3.52 | 621 | 855 | 3.47 | 45 | 858 | 1214 | 981 | 1032 | 1017 | 856 | 193 | 55 | 3 | 8 | 2 | 1 | 78 | 0 | 42 | 1 | 0 | 4 | 0 | 0 | 19 | 15 | 80 | 0 | 0 | 0 | 0
49 | 275 | 395 | 3.52 | 621 | 854 | 3.47 | 45 | 834 | 1214 | 979 | 1023 | 1016 | 857 | 197 | 55 | 3 | 8 | 2 | 1 | 78 | 0 | 42 | 1 | 0 | 4 | 0 | 0 | 19 | 15 | 80 | 0 | 0 | 0 | 0
49 | 275 | 395 | 3.52 | 620 | 855 | 3.47 | 45 | 845 | 1222 | 973 | 1027 | 1016 | 859 | 186 | 55 | 3 | 8 | 2 | 1 | 78 | 0 | 42 | 1 | 0 | 4 | 0 | 0 | 19 | 15 | 80 | 0 | 0 | 0 | 0
46 | 275 | 395 | 3.52 | 620 | 856 | 3.47 | 45 | 836 | 1231 | 980 | 1032 | 1017 | 860 | 188 | 55 | 3 | 8 | 2 | 1 | 78 | 0 | 42 | 1 | 0 | 4 | 0 | 0 | 19 | 15 | 80 | 0 | 0 | 0 | 0
46 | 275 | 395 | 3.52 | 620 | 856 | 3.47 | 45 | 840 | 1232 | 990 | 1037 | 1021 | 861 | 189 | 55 | 3 | 8 | 2 | 1 | 78 | 0 | 42 | 1 | 0 | 4 | 0 | 0 | 19 | 15 | 80 | 0 | 0 | 0 | 0
46 | 285 | 395 | 2.52 | 633 | 856 | 2.48 | 41 | 1051 | 1224 | 990 | 1060 | 1030 | 858 | 209 | 41 | 0 | 0 | 2 | 1 | 78 | 0 | 41 | 0 | 0 | 2 | 0 | 0 | 22 | 18 | 55 | 1 | 1 | 1 | 1
46 | 280 | 395 | 2.52 | 630 | 852 | 2.48 | 41 | 1056 | 1231 | 994 | 1061 | 1043 | 841 | 206 | 41 | 0 | 0 | 2 | 1 | 78 | 0 | 41 | 0 | 0 | 2 | 0 | 0 | 22 | 18 | 55 | 1 | 1 | 1 | 1
47 | 290 | 400 | 2.52 | 631 | 851 | 2.48 | 41 | 1050 | 1227 | 1000 | 1069 | 1042 | 836 | 207 | 41 | 0 | 0 | 2 | 1 | 78 | 0 | 41 | 0 | 0 | 2 | 0 | 0 | 22 | 18 | 55 | 1 | 1 | 1 | 1
47 | 270 | 385 | 3.27 | 623 | 851 | 3.23 | 43 | 898 | 1216 | 978 | 1025 | 1014 | 841 | 230 | 60 | 0 | 14 | 2 | 2 | 78 | 0 | 41 | 0 | 2 | 3 | 0 | 0 | 15 | 17 | 140 | 1 | 0 | 0 | 0
49 | 270 | 390 | 3.27 | 622 | 855 | 3.23 | 43 | 896 | 1223 | 987 | 1035 | 989 | 856 | 257 | 60 | 0 | 14 | 2 | 2 | 78 | 0 | 41 | 0 | 2 | 3 | 0 | 0 | 15 | 17 | 140 | 1 | 0 | 0 | 0
50 | 265 | 380 | 3.22 | 620 | 857 | 3.18 | 43 | 903 | 1233 | 1014 | 1056 | 1052 | 869 | 208 | 43 | 1 | 0 | 2 | 1 | 78 | 0 | 41 | 0 | 1 | 2 | 0 | 0 | 13 | 13 | 83 | 1 | 0 | 1 | 1
47 | 280 | 385 | 2.32 | 630 | 855 | 2.29 | 41 | 1090 | 1252 | 1040 | 1052 | 992 | 856 | 183 | 41 | 1 | 0 | 1 | 2 | 78 | 0 | 41 | 0 | 0 | 1 | 0 | 0 | 16 | 9 | 73 | 1 | 0 | 1 | 1
44 | 275 | 390 | 2.02 | 630 | 857 | 1.99 | 39 | 1097 | 1241 | 1030 | 1066 | 1064 | 862 | 189 | 41 | 1 | 0 | 1 | 2 | 78 | 0 | 41 | 0 | 0 | 1 | 0 | 0 | 16 | 9 | 73 | 1 | 0 | 1 | 1
48 | 265 | 385 | 2.77 | 628 | 850 | 2.73 | 41 | 1002 | 1213 | 979 | 1034 | 1021 | 848 | 183 | 44 | 0 | 13 | 2 | 1 | 77 | 0 | 39 | 0 | 0 | 2 | 0 | 0 | 14 | 12 | 110 | 1 | 0 | 0 | 0
50 | 270 | 385 | 2.77 | 627 | 850 | 2.73 | 42 | 1016 | 1210 | 974 | 1027 | 1019 | 847 | 183 | 44 | 0 | 13 | 2 | 1 | 77 | 0 | 39 | 0 | 0 | 2 | 0 | 0 | 14 | 12 | 110 | 1 | 0 | 0 | 0
49 | 270 | 380 | 2.77 | 630 | 851 | 2.73 | 41 | 997 | 1230 | 1007 | 1053 | 1032 | 836 | 207 | 44 | 0 | 13 | 2 | 1 | 77 | 0 | 39 | 0 | 0 | 2 | 0 | 0 | 14 | 12 | 110 | 1 | 0 | 0 | 0
49 | 265 | 380 | 2.77 | 630 | 855 | 2.73 | 41 | 1007 | 1228 | 1019 | 1055 | 1037 | 852 | 329 | 44 | 0 | 13 | 2 | 1 | 77 | 0 | 39 | 0 | 0 | 2 | 0 | 0 | 14 | 12 | 110 | 1 | 0 | 0 | 0
45 | 300 | 400 | 2.32 | 632 | 852 | 2.29 | 41 | 1097 | 1240 | 990 | 1068 | 1049 | 841 | 181 | 45 | 1 | 0 | 1 | 1 | 77 | 0 | 39 | 0 | 0 | 1 | 0 | 0 | 12 | 10 | 56 | 1 | 0 | 1 | 1
44 | 290 | 400 | 2.32 | 630 | 850 | 2.29 | 42 | 1096 | 1231 | 1011 | 1066 | 1050 | 839 | 204 | 49 | 1 | 0 | 1 | 1 | 77 | 0 | 37 | 0 | 0 | 1 | 0 | 0 | 14 | 11 | 68 | 1 | 0 | 1 | 1
49 | 280 | 390 | 3.02 | 632 | 858 | 2.98 | 43 | 971 | 1219 | 995 | 1050 | 1039 | 867 | 227 | 49 | 1 | 0 | 1 | 1 | 77 | 0 | 37 | 0 | 0 | 1 | 0 | 0 | 14 | 11 | 68 | 1 | 0 | 1 | 1
45 | 295 | 400 | 2.02 | 560 | 852 | 1.99 | 40 | 1096 | 1224 | 977 | 1029 | 1004 | 854 | 247 | 43 | 0 | 12 | 6 | 1 | 76 | 0 | 45 | 0 | 6 | 2 | 19 | 23 | 16 | 22 | 110 | 2 | 0 | 0 | 0
45 | 300 | 405 | 2.02 | 561 | 853 | 1.99 | 40 | 1100 | 1220 | 977 | 1016 | 991 | 848 | 242 | 43 | 0 | 12 | 6 | 1 | 76 | 0 | 45 | 0 | 6 | 2 | 19 | 23 | 16 | 22 | 110 | 2 | 0 | 0 | 0
47 | 285 | 400 | 3.52 | 620 | 855 | 3.47 | 45 | 831 | 1213 | 996 | 1041 | 1030 | 847 | 240 | 45 | 0 | 0 | 1 | 2 | 76 | 0 | 43 | 0 | 0 | 2 | 0 | 0 | 14 | 18 | 49 | 1 | 0 | 0 | 1
47 | 280 | 405 | 3.52 | 622 | 857 | 3.47 | 45 | 844 | 1226 | 994 | 1049 | 1019 | 858 | 167 | 45 | 0 | 0 | 1 | 2 | 76 | 0 | 43 | 0 | 0 | 2 | 0 | 0 | 14 | 18 | 49 | 1 | 0 | 0 | 1
44 | 290 | 400 | 2.02 | 628 | 847 | 1.99 | 38 | 1100 | 1240 | 949 | 1019 | 1023 | 836 | 183 | 42 | 1 | 1 | 1 | 1 | 76 | 0 | 43 | 0 | 0 | 2 | 0 | 0 | 20 | 16 | 100 | 1 | 0 | 1 | 1
45 | 280 | 395 | 2.32 | 631 | 859 | 2.29 | 41 | 1094 | 1219 | 997 | 1046 | 987 | 853 | 191 | 65 | 1 | 0 | 1 | 1 | 76 | 0 | 42 | 0 | 0 | 1 | 0 | 0 | 16 | 15 | 75 | 1 | 0 | 0 | 1
46 | 280 | 395 | 3.52 | 620 | 859 | 3.47 | 46 | 848 | 1230 | 1011 | 1045 | 1010 | 865 | 242 | 65 | 1 | 0 | 1 | 1 | 76 | 0 | 42 | 0 | 0 | 1 | 0 | 0 | 16 | 15 | 75 | 1 | 0 | 0 | 1
46 | 280 | 390 | 3.02 | 632 | 859 | 2.98 | 43 | 983 | 1235 | 995 | 1030 | 988 | 863 | 190 | 65 | 1 | 0 | 1 | 1 | 76 | 0 | 42 | 0 | 0 | 1 | 0 | 0 | 16 | 15 | 75 | 1 | 0 | 0 | 1
47 | 285 | 405 | 3.52 | 621 | 857 | 3.47 | 46 | 824 | 1225 | 984 | 1015 | 999 | 863 | 207 | 65 | 1 | 0 | 1 | 1 | 76 | 0 | 42 | 0 | 0 | 1 | 0 | 0 | 16 | 15 | 75 | 1 | 0 | 0 | 1
44 | 320 | 420 | 2.02 | 630 | 849 | 1.99 | 39 | 1103 | 1237 | 1011 | 1084 | 1023 | 839 | 198 | 65 | 1 | 0 | 1 | 1 | 76 | 0 | 42 | 0 | 0 | 1 | 0 | 0 | 16 | 15 | 75 | 1 | 0 | 0 | 1
45 | 290 | 405 | 2.32 | 631 | 857 | 2.29 | 41 | 1098 | 1214 | 974 | 1044 | 1028 | 852 | 398 | 55 | 1 | 0 | 1 | 2 | 76 | 0 | 39 | 0 | 0 | 2 | 0 | 0 | 15 | 13 | 73 | 1 | 0 | 1 | 1
46 | 290 | 400 | 2.77 | 629 | 856 | 2.73 | 41 | 1006 | 1215 | 997 | 1066 | 1028 | 856 | 255 | 56 | 0 | 0 | 1 | 2 | 76 | 0 | 37 | 0 | 0 | 2 | 0 | 0 | 17 | 13 | 50 | 1 | 0 | 0 | 1
43 | 295 | 410 | 2.52 | 630 | 856 | 2.48 | 42 | 1050 | 1214 | 974 | 1046 | 1027 | 850 | 400 | 56 | 0 | 0 | 1 | 2 | 76 | 0 | 37 | 0 | 0 | 2 | 0 | 0 | 17 | 13 | 50 | 1 | 0 | 0 | 1
43 | 320 | 420 | 2.02 | 631 | 847 | 1.99 | 39 | 1099 | 1251 | 1023 | 1065 | 998 | 834 | 178 | 53 | 1 | 1 | 1 | 1 | 75 | 0 | 45 | 0 | 1 | 2 | 0 | 0 | 17 | 16 | 75 | 1 | 0 | 1 | 1
44 | 315 | 415 | 2.02 | 630 | 850 | 1.99 | 37 | 1103 | 1253 | 1033 | 1079 | 1019 | 841 | 231 | 53 | 1 | 1 | 1 | 1 | 75 | 0 | 45 | 0 | 1 | 2 | 0 | 0 | 17 | 16 | 75 | 1 | 0 | 1 | 1
43 | 305 | 410 | 2.02 | 630 | 854 | 1.99 | 39 | 1101 | 1234 | 1014 | 1081 | 1058 | 850 | 192 | 53 | 1 | 1 | 1 | 1 | 75 | 0 | 45 | 0 | 1 | 2 | 0 | 0 | 17 | 16 | 75 | 1 | 0 | 1 | 1
46 | 290 | 410 | 3.52 | 623 | 853 | 3.47 | 45 | 848 | 1221 | 1022 | 1056 | 1004 | 840 | 177 | 47 | 1 | 0 | 2 | 1 | 75 | 0 | 45 | 0 | 1 | 2 | 0 | 0 | 15 | 9 | 90 | 1 | 1 | 1 | 1
45 | 290 | 405 | 3.22 | 626 | 858 | 3.18 | 43 | 914 | 1227 | 997 | 1054 | 1041 | 873 | 218 | 50 | 1 | 0 | 2 | 1 | 75 | 0 | 43 | 1 | 1 | 1 | 0 | 0 | 17 | 13 | 78 | 1 | 0 | 1 | 1
45 | 325 | 395 | 3.02 | 623 | 854 | 2.98 | 43 | 966 | 1193 | 983 | 1043 | 1017 | 857 | 230 | 42 | 2 | 9 | 5 | 1 | 75 | 0 | 41 | 0 | 0 | 0 | 19 | 28 | 17 | 20 | 90 | 2 | 0 | 0 | 0
44 | 335 | 395 | 3.02 | 623 | 854 | 2.98 | 44 | 957 | 1196 | 983 | 1042 | 1015 | 857 | 228 | 42 | 2 | 9 | 5 | 1 | 75 | 0 | 41 | 0 | 0 | 0 | 19 | 28 | 17 | 20 | 90 | 2 | 0 | 0 | 0
45 | 330 | 400 | 3.02 | 622 | 854 | 2.98 | 43 | 958 | 1197 | 983 | 1042 | 1016 | 861 | 231 | 42 | 2 | 9 | 5 | 1 | 75 | 0 | 41 | 0 | 0 | 0 | 19 | 28 | 17 | 20 | 90 | 2 | 0 | 0 | 0
46 | 330 | 400 | 3.02 | 622 | 854 | 2.98 | 44 | 954 | 1203 | 980 | 1038 | 1014 | 859 | 231 | 42 | 2 | 9 | 5 | 1 | 75 | 0 | 41 | 0 | 0 | 0 | 19 | 28 | 17 | 20 | 90 | 2 | 0 | 0 | 0
46 | 320 | 400 | 3.02 | 620 | 854 | 2.98 | 43 | 963 | 1207 | 979 | 1031 | 1014 | 862 | 226 | 42 | 2 | 9 | 5 | 1 | 75 | 0 | 41 | 0 | 0 | 0 | 19 | 28 | 17 | 20 | 90 | 2 | 0 | 0 | 0
46 | 320 | 400 | 3.02 | 620 | 854 | 2.98 | 43 | 965 | 1213 | 980 | 1033 | 1013 | 859 | 229 | 42 | 2 | 9 | 5 | 1 | 75 | 0 | 41 | 0 | 0 | 0 | 19 | 28 | 17 | 20 | 90 | 2 | 0 | 0 | 0
46 | 285 | 395 | 3.02 | 630 | 857 | 2.98 | 43 | 964 | 1239 | 1011 | 1067 | 1041 | 867 | 225 | 56 | 1 | 0 | 2 | 2 | 75 | 0 | 40 | 1 | 0 | 2 | 0 | 0 | 18 | 18 | 51 | 1 | 0 | 1 | 1
37 | 345 | 415 | 2.02 | 630 | 853 | 1.99 | 39 | 1104 | 1248 | 1022 | 1086 | 1059 | 841 | 184 | 56 | 1 | 0 | 2 | 2 | 75 | 0 | 40 | 1 | 0 | 2 | 0 | 0 | 18 | 18 | 51 | 1 | 0 | 1 | 1
46 | 300 | 395 | 2.02 | 630 | 849 | 1.99 | 39 | 1092 | 1226 | 1027 | 1086 | 1051 | 858 | 307 | 56 | 1 | 0 | 2 | 2 | 75 | 0 | 40 | 1 | 0 | 2 | 0 | 0 | 18 | 18 | 51 | 1 | 0 | 1 | 1
46 | 275 | 395 | 3.02 | 630 | 857 | 2.98 | 43 | 981 | 1222 | 1011 | 1062 | 1042 | 865 | 276 | 35 | 1 | 0 | 1 | 1 | 75 | 0 | 39 | 0 | 1 | 1 | 0 | 0 | 29 | 13 | 108 | 1 | 0 | 2 | 1
45 | 275 | 390 | 3.22 | 622 | 856 | 3.18 | 44 | 903 | 1228 | 1002 | 1055 | 1040 | 859 | 219 | 37 | 0 | 0 | 2 | 2 | 75 | 0 | 38 | 0 | 1 | 2 | 0 | 0 | 18 | 15 | 42 | 1 | 1 | 1 | 1
48 | 265 | 385 | 3.02 | 631 | 856 | 2.98 | 43 | 975 | 1232 | 1007 | 1061 | 1028 | 859 | 210 | 37 | 0 | 0 | 2 | 2 | 75 | 0 | 38 | 0 | 1 | 2 | 0 | 0 | 18 | 15 | 42 | 1 | 1 | 1 | 1
48 | 265 | 385 | 3.22 | 622 | 854 | 3.18 | 43 | 902 | 1236 | 1002 | 1055 | 1031 | 853 | 171 | 37 | 0 | 0 | 2 | 2 | 75 | 0 | 38 | 0 | 1 | 2 | 0 | 0 | 18 | 15 | 42 | 1 | 1 | 1 | 1
46 | 270 | 385 | 2.77 | 629 | 855 | 2.73 | 41 | 1016 | 1217 | 971 | 1037 | 1007 | 851 | 171 | 45 | 0 | 0 | 1 | 2 | 75 | 0 | 36 | 0 | 0 | 2 | 0 | 0 | 16 | 17 | 80 | 1 | 0 | 0 | 0
42 | 300 | 420 | 2.42 | 631 | 854 | 2.39 | 41 | 1039 | 1238 | 1013 | 1052 | 998 | 842 | 213 | 47 | 1 | 0 | 1 | 2 | 75 | 0 | 36 | 0 | 0 | 2 | 0 | 0 | 12 | 13 | 57 | 1 | 0 | 1 | 0
45 | 295 | 410 | 2.42 | 631 | 855 | 2.39 | 41 | 1055 | 1240 | 1011 | 1050 | 1001 | 838 | 213 | 47 | 1 | 0 | 1 | 2 | 75 | 0 | 36 | 0 | 0 | 2 | 0 | 0 | 12 | 13 | 57 | 1 | 0 | 1 | 0
43 | 295 | 405 | 2.42 | 630 | 851 | 2.39 | 41 | 1040 | 1246 | 1013 | 1052 | 1000 | 827 | 216 | 47 | 1 | 0 | 1 | 2 | 75 | 0 | 36 | 0 | 0 | 2 | 0 | 0 | 12 | 13 | 57 | 1 | 0 | 1 | 0
45 | 295 | 410 | 2.42 | 631 | 851 | 2.39 | 41 | 1047 | 1243 | 1006 | 1056 | 995 | 835 | 217 | 47 | 1 | 0 | 1 | 2 | 75 | 0 | 36 | 0 | 0 | 2 | 0 | 0 | 12 | 13 | 57 | 1 | 0 | 1 | 0
42 | 330 | 410 | 2.02 | 632 | 848 | 1.99 | 39 | 1104 | 1242 | 1025 | 1062 | 1006 | 840 | 228 | 47 | 1 | 0 | 1 | 2 | 75 | 0 | 36 | 0 | 0 | 2 | 0 | 0 | 12 | 13 | 57 | 1 | 0 | 1 | 0
42 | 305 | 410 | 2.02 | 630 | 848 | 1.99 | 39 | 1104 | 1246 | 1027 | 1064 | 1011 | 830 | 226 | 47 | 1 | 0 | 1 | 2 | 75 | 0 | 36 | 0 | 0 | 2 | 0 | 0 | 12 | 13 | 57 | 1 | 0 | 1 | 0
47 | 310 | 415 | 2.02 | 630 | 850 | 1.99 | 37 | 1100 | 1240 | 1027 | 1074 | 1023 | 836 | 231 | 47 | 1 | 0 | 1 | 2 | 75 | 0 | 36 | 0 | 0 | 2 | 0 | 0 | 12 | 13 | 57 | 1 | 0 | 1 | 0
48 | 290 | 395 | 2.02 | 631 | 851 | 1.99 | 37 | 1093 | 1248 | 1026 | 1072 | 1018 | 840 | 234 | 53 | 1 | 0 | 1 | 1 | 74 | 0 | 44 | 0 | 1 | 2 | 0 | 0 | 13 | 14 | 60 | 1 | 0 | 1 | 1
45 | 285 | 400 | 2.77 | 626 | 855 | 2.73 | 41 | 1002 | 1223 | 993 | 1028 | 991 | 841 | 192 | 53 | 1 | 0 | 1 | 1 | 74 | 0 | 44 | 0 | 1 | 2 | 0 | 0 | 13 | 14 | 60 | 1 | 0 | 1 | 1
41 | 315 | 415 | 2.77 | 630 | 858 | 2.73 | 41 | 1007 | 1224 | 1013 | 1044 | 1007 | 849 | 236 | 53 | 1 | 0 | 1 | 1 | 74 | 0 | 44 | 0 | 1 | 2 | 0 | 0 | 13 | 14 | 60 | 1 | 0 | 1 | 1
47 | 290 | 390 | 2.77 | 630 | 857 | 2.73 | 41 | 1007 | 1227 | 1015 | 1048 | 1009 | 849 | 240 | 53 | 1 | 0 | 1 | 1 | 74 | 0 | 44 | 0 | 1 | 2 | 0 | 0 | 13 | 14 | 60 | 1 | 0 | 1 | 1
45 | 285 | 395 | 2.77 | 630 | 858 | 2.73 | 41 | 1008 | 1254 | 1017 | 1047 | 1012 | 854 | 161 | 53 | 1 | 0 | 1 | 1 | 74 | 0 | 44 | 0 | 1 | 2 | 0 | 0 | 13 | 14 | 60 | 1 | 0 | 1 | 1
47 | 290 | 395 | 3.52 | 623 | 857 | 3.47 | 45 | 829 | 1221 | 996 | 1042 | 1040 | 858 | 217 | 40 | 1 | 0 | 2 | 1 | 74 | 0 | 44 | 0 | 1 | 2 | 0 | 0 | 16 | 10 | 69 | 1 | 0 | 1 | 1
37 | 310 | 420 | 3.02 | 629 | 855 | 2.98 | 43 | 981 | 1216 | 995 | 1029 | 985 | 851 | 199 | 56 | 1 | 0 | 1 | 1 | 74 | 0 | 42 | 0 | 1 | 2 | 0 | 0 | 15 | 12 | 143 | 1 | 0 | 2 | 1
45 | 290 | 405 | 3.02 | 630 | 857 | 2.98 | 43 | 973 | 1223 | 1005 | 1040 | 998 | 865 | 208 | 56 | 1 | 0 | 1 | 1 | 74 | 0 | 42 | 0 | 1 | 2 | 0 | 0 | 15 | 12 | 143 | 1 | 0 | 2 | 1
46 | 265 | 390 | 4.02 | 621 | 857 | 3.97 | 45 | 805 | 1214 | 990 | 1040 | 994 | 864 | 180 | 48 | 5 | 13 | 3 | 3 | 74 | 0 | 40 | 0 | 0 | 3 | 20 | 0 | 17 | 16 | 100 | 2 | 0 | 0 | 0
46 | 265 | 380 | 4.02 | 622 | 859 | 3.97 | 45 | 815 | 1206 | 1000 | 1049 | 1005 | 870 | 180 | 48 | 5 | 13 | 3 | 3 | 74 | 0 | 40 | 0 | 0 | 3 | 20 | 0 | 17 | 16 | 100 | 2 | 0 | 0 | 0
45 | 270 | 385 | 4.02 | 622 | 857 | 3.97 | 45 | 813 | 1221 | 990 | 1039 | 1000 | 866 | 180 | 48 | 5 | 13 | 3 | 3 | 74 | 0 | 40 | 0 | 0 | 3 | 20 | 0 | 17 | 16 | 100 | 2 | 0 | 0 | 0
40 | 355 | 430 | 2.32 | 560 | 852 | 2.29 | 41 | 1082 | 1214 | 985 | 995 | 969 | 844 | 268 | 42 | 0 | 12 | 5 | 2 | 74 | 0 | 40 | 0 | 5 | 3 | 24 | 29 | 16 | 12 | 150 | 1 | 0 | 0 | 0
42 | 305 | 420 | 2.32 | 627 | 857 | 2.29 | 41 | 1098 | 1239 | 1034 | 1067 | 1013 | 862 | 243 | 42 | 1 | 1 | 1 | 1 | 74 | 0 | 39 | 0 | 1 | 2 | 0 | 0 | 16 | 15 | 68 | 1 | 0 | 1 | 1
46 | 315 | 420 | 2.02 | 629 | 847 | 1.99 | 37 | 1096 | 1234 | 1042 | 1079 | 1019 | 826 | 267 | 42 | 1 | 1 | 1 | 1 | 74 | 0 | 39 | 0 | 1 | 2 | 0 | 0 | 16 | 15 | 68 | 1 | 0 | 1 | 1
45 | 290 | 405 | 2.42 | 631 | 858 | 2.39 | 41 | 1042 | 1250 | 1026 | 1063 | 1012 | 860 | 245 | 42 | 1 | 1 | 1 | 1 | 74 | 0 | 39 | 0 | 1 | 2 | 0 | 0 | 16 | 15 | 68 | 1 | 0 | 1 | 1
42 | 350 | 425 | 2.02 | 629 | 853 | 1.99 | 37 | 1096 | 1250 | 1030 | 1076 | 1012 | 838 | 245 | 42 | 1 | 1 | 1 | 1 | 74 | 0 | 39 | 0 | 1 | 2 | 0 | 0 | 16 | 15 | 68 | 1 | 0 | 1 | 1
46 | 300 | 410 | 2.02 | 630 | 853 | 1.99 | 37 | 1098 | 1244 | 1022 | 1068 | 1008 | 832 | 229 | 42 | 1 | 1 | 1 | 1 | 74 | 0 | 39 | 0 | 1 | 2 | 0 | 0 | 16 | 15 | 68 | 1 | 0 | 1 | 1
45 | 290 | 400 | 2.02 | 627 | 856 | 1.99 | 39 | 1104 | 1237 | 1006 | 1052 | 1009 | 859 | 182 | 42 | 1 | 1 | 1 | 1 | 74 | 0 | 39 | 0 | 1 | 2 | 0 | 0 | 16 | 15 | 68 | 1 | 0 | 1 | 1
47 | 270 | 385 | 2.02 | 630 | 853 | 1.99 | 39 | 1102 | 1234 | 1019 | 1065 | 1038 | 837 | 205 | 46 | 0 | 14 | 3 | 2 | 74 | 0 | 39 | 0 | 0 | 3 | 0 | 0 | 22 | 14 | 100 | 1 | 0 | 0 | 0
46 | 270 | 385 | 2.02 | 630 | 853 | 1.99 | 39 | 1104 | 1239 | 1012 | 1063 | 1042 | 836 | 204 | 46 | 0 | 14 | 3 | 2 | 74 | 0 | 39 | 0 | 0 | 3 | 0 | 0 | 22 | 14 | 100 | 1 | 0 | 0 | 0
46 | 280 | 395 | 2.02 | 630 | 852 | 1.99 | 39 | 1092 | 1239 | 1016 | 1065 | 1036 | 837 | 205 | 46 | 0 | 14 | 3 | 2 | 74 | 0 | 39 | 0 | 0 | 3 | 0 | 0 | 22 | 14 | 100 | 1 | 0 | 0 | 0
44 | 270 | 400 | 4.02 | 600 | 853 | 3.97 | 45 | 806 | 1208 | 977 | 1021 | 987 | 846 | 162 | 44 | 1 | 1 | 2 | 1 | 74 | 0 | 38 | 0 | 1 | 1 | 0 | 0 | 17 | 19 | 99 | 1 | 0 | 1 | 1
42 | 305 | 410 | 2.02 | 629 | 856 | 1.99 | 37 | 1095 | 1254 | 1019 | 1088 | 1054 | 858 | 163 | 52 | 1 | 1 | 2 | 1 | 73 | 0 | 46 | 0 | 0 | 1 | 0 | 0 | 24 | 18 | 90 | 1 | 1 | 2 | 1
49 | 290 | 400 | 3.02 | 630 | 854 | 2.98 | 44 | 982 | 1224 | 986 | 1043 | 1031 | 847 | 261 | 52 | 1 | 1 | 2 | 1 | 73 | 0 | 46 | 0 | 0 | 1 | 0 | 0 | 24 | 18 | 90 | 1 | 1 | 2 | 1
45 | 265 | 380 | 2.77 | 629 | 856 | 2.73 | 41 | 1005 | 1217 | 1003 | 1057 | 1033 | 861 | 201 | 40 | 1 | 0 | 1 | 1 | 73 | 0 | 39 | 0 | 0 | 1 | 0 | 0 | 21 | 14 | 74 | 1 | 0 | 1 | 1
45 | 285 | 400 | 2.77 | 629 | 853 | 2.73 | 41 | 1015 | 1231 | 1003 | 1040 | 978 | 852 | 186 | 41 | 1 | 0 | 1 | 2 | 72 | 0 | 41 | 0 | 0 | 2 | 0 | 0 | 9 | 20 | 44 | 1 | 0 | 1 | 1
44 | 310 | 415 | 2.52 | 632 | 853 | 2.48 | 41 | 1035 | 1233 | 1015 | 1054 | 979 | 845 | 186 | 41 | 1 | 0 | 1 | 2 | 72 | 0 | 41 | 0 | 0 | 2 | 0 | 0 | 9 | 20 | 44 | 1 | 0 | 1 | 1
45 | 295 | 405 | 2.02 | 630 | 849 | 1.99 | 39 | 1097 | 1223 | 1017 | 1066 | 1003 | 838 | 188 | 41 | 1 | 0 | 1 | 2 | 72 | 0 | 41 | 0 | 0 | 2 | 0 | 0 | 9 | 20 | 44 | 1 | 0 | 1 | 1
44 | 285 | 400 | 2.77 | 628 | 857 | 2.73 | 41 | 1000 | 1240 | 1016 | 1051 | 985 | 859 | 244 | 41 | 1 | 0 | 1 | 2 | 72 | 0 | 41 | 0 | 0 | 2 | 0 | 0 | 9 | 20 | 44 | 1 | 0 | 1 | 1
44 | 285 | 395 | 2.77 | 630 | 857 | 2.73 | 41 | 1001 | 1246 | 1004 | 1038 | 992 | 845 | 188 | 41 | 1 | 0 | 1 | 2 | 72 | 0 | 41 | 0 | 0 | 2 | 0 | 0 | 9 | 20 | 44 | 1 | 0 | 1 | 1
49 | 275 | 385 | 3.52 | 620 | 853 | 3.47 | 45 | 858 | 1222 | 992 | 1035 | 1022 | 849 | 191 | 53 | 4 | 13 | 2 | 1 | 72 | 0 | 40 | 1 | 0 | 3 | 0 | 0 | 14 | 17 | 100 | 1 | 0 | 0 | 0
48 | 275 | 390 | 3.52 | 620 | 854 | 3.47 | 45 | 845 | 1216 | 994 | 1035 | 1020 | 851 | 195 | 53 | 4 | 13 | 2 | 1 | 72 | 0 | 40 | 1 | 0 | 3 | 0 | 0 | 14 | 17 | 100 | 1 | 0 | 0 | 0
48 | 275 | 390 | 3.52 | 621 | 853 | 3.47 | 45 | 858 | 1218 | 991 | 1034 | 1022 | 851 | 185 | 53 | 4 | 13 | 2 | 1 | 72 | 0 | 40 | 1 | 0 | 3 | 0 | 0 | 14 | 17 | 100 | 1 | 0 | 0 | 0
52 | 275 | 385 | 2.77 | 630 | 855 | 2.73 | 41 | 1006 | 1213 | 1009 | 1070 | 1049 | 861 | 256 | 45 | 1 | 2 | 1 | 1 | 72 | 0 | 40 | 1 | 0 | 2 | 0 | 0 | 16 | 16 | 51 | 1 | 0 | 1 | 1
49 | 280 | 380 | 2.02 | 627 | 850 | 1.99 | 38 | 1104 | 1233 | 1003 | 1069 | 1038 | 833 | 226 | 50 | 1 | 0 | 2 | 2 | 72 | 0 | 40 | 0 | 1 | 2 | 0 | 0 | 20 | 16 | 70 | 1 | 0 | 1 | 1
48 | 250 | 380 | 4.82 | 600 | 858 | 4.76 | 46 | 674 | 1201 | 976 | 1044 | 1005 | 866 | 183 | 52 | 5 | 12 | 2 | 2 | 72 | 0 | 39 | 0 | 1 | 3 | 19 | 0 | 16 | 16 | 100 | 2 | 0 | 0 | 0
51 | 260 | 385 | 4.82 | 597 | 857 | 4.76 | 46 | 670 | 1208 | 978 | 1044 | 1006 | 865 | 180 | 52 | 5 | 12 | 2 | 2 | 72 | 0 | 39 | 0 | 1 | 3 | 19 | 0 | 16 | 16 | 100 | 2 | 0 | 0 | 0
49 | 280 | 395 | 3.52 | 617 | 850 | 3.47 | 46 | 833 | 1211 | 946 | 1006 | 1012 | 841 | 184 | 44 | 0 | 14 | 2 | 1 | 72 | 0 | 37 | 0 | 1 | 3 | 0 | 0 | 14 | 11 | 100 | 1 | 0 | 0 | 0
48 | 280 | 395 | 3.52 | 620 | 853 | 3.47 | 45 | 858 | 1226 | 995 | 1033 | 1026 | 850 | 189 | 44 | 0 | 14 | 2 | 1 | 72 | 0 | 37 | 0 | 1 | 3 | 0 | 0 | 14 | 11 | 100 | 1 | 0 | 0 | 0
48 | 270 | 390 | 3.52 | 621 | 853 | 3.47 | 45 | 857 | 1227 | 991 | 1033 | 1022 | 848 | 192 | 44 | 0 | 14 | 2 | 1 | 72 | 0 | 37 | 0 | 1 | 3 | 0 | 0 | 14 | 11 | 100 | 1 | 0 | 0 | 0
49 | 275 | 390 | 3.52 | 620 | 854 | 3.47 | 45 | 845 | 1222 | 996 | 1036 | 1025 | 851 | 182 | 44 | 0 | 14 | 2 | 1 | 72 | 0 | 37 | 0 | 1 | 3 | 0 | 0 | 14 | 11 | 100 | 1 | 0 | 0 | 0
47 | 275 | 390 | 3.52 | 621 | 857 | 3.47 | 45 | 843 | 1230 | 994 | 1042 | 1023 | 863 | 190 | 44 | 0 | 14 | 2 | 1 | 72 | 0 | 37 | 0 | 1 | 3 | 0 | 0 | 14 | 11 | 100 | 1 | 0 | 0 | 0
42 | 305 | 420 | 2.02 | 629 | 850 | 1.99 | 39 | 1098 | 1242 | 1025 | 1079 | 1017 | 835 | 235 | 54 | 1 | 0 | 1 | 2 | 71 | 0 | 43 | 0 | 2 | 2 | 0 | 0 | 12 | 23 | 75 | 1 | 1 | 2 | 1
43 | 300 | 405 | 2.02 | 631 | 849 | 1.99 | 39 | 1104 | 1239 | 1027 | 1067 | 1009 | 838 | 244 | 54 | 1 | 0 | 1 | 2 | 71 | 0 | 43 | 0 | 2 | 2 | 0 | 0 | 12 | 23 | 75 | 1 | 1 | 2 | 1
42 | 305 | 415 | 2.02 | 630 | 850 | 1.99 | 39 | 1094 | 1233 | 1020 | 1062 | 1002 | 835 | 250 | 54 | 1 | 0 | 1 | 2 | 71 | 0 | 43 | 0 | 2 | 2 | 0 | 0 | 12 | 23 | 75 | 1 | 1 | 2 | 1
45 | 305 | 415 | 3.02 | 631 | 854 | 2.98 | 43 | 965 | 1230 | 1020 | 1040 | 981 | 850 | 233 | 54 | 1 | 0 | 1 | 2 | 71 | 0 | 43 | 0 | 2 | 2 | 0 | 0 | 12 | 23 | 75 | 1 | 1 | 2 | 1
45 | 305 | 415 | 3.02 | 630 | 853 | 2.98 | 44 | 974 | 1231 | 1003 | 1027 | 981 | 845 | 232 | 54 | 1 | 0 | 1 | 2 | 71 | 0 | 43 | 0 | 2 | 2 | 0 | 0 | 12 | 23 | 75 | 1 | 1 | 2 | 1
50 | 300 | 410 | 2.32 | 631 | 855 | 2.29 | 42 | 1084 | 1244 | 1016 | 1057 | 980 | 863 | 189 | 54 | 1 | 0 | 1 | 2 | 71 | 0 | 43 | 0 | 2 | 2 | 0 | 0 | 12 | 23 | 75 | 1 | 1 | 2 | 1
40 | 310 | 425 | 2.02 | 625 | 848 | 1.99 | 40 | 1097 | 1246 | 1034 | 1067 | 1011 | 836 | 288 | 54 | 1 | 0 | 1 | 2 | 71 | 0 | 43 | 0 | 2 | 2 | 0 | 0 | 12 | 23 | 75 | 1 | 1 | 2 | 1
50 | 265 | 385 | 4.02 | 625 | 853 | 3.97 | 45 | 802 | 1216 | 997 | 1033 | 993 | 855 | 238 | 54 | 4 | 8 | 2 | 1 | 71 | 0 | 41 | 1 | 0 | 3 | 0 | 0 | 16 | 16 | 90 | 1 | 0 | 0 | 0
46 | 275 | 390 | 2.77 | 630 | 856 | 2.73 | 41 | 1006 | 1229 | 1003 | 1047 | 995 | 866 | 187 | 54 | 4 | 8 | 2 | 1 | 71 | 0 | 41 | 1 | 0 | 3 | 0 | 0 | 16 | 16 | 90 | 1 | 0 | 0 | 0
47 | 275 | 385 | 2.77 | 630 | 856 | 2.73 | 41 | 1015 | 1230 | 1009 | 1048 | 998 | 861 | 189 | 54 | 4 | 8 | 2 | 1 | 71 | 0 | 41 | 1 | 0 | 3 | 0 | 0 | 16 | 16 | 90 | 1 | 0 | 0 | 0
46 | 280 | 395 | 2.77 | 630 | 856 | 2.73 | 41 | 1005 | 1233 | 1011 | 1050 | 999 | 866 | 188 | 54 | 4 | 8 | 2 | 1 | 71 | 0 | 41 | 1 | 0 | 3 | 0 | 0 | 16 | 16 | 90 | 1 | 0 | 0 | 0
49 | 270 | 385 | 4.37 | 601 | 854 | 4.31 | 46 | 750 | 1207 | 997 | 1033 | 994 | 859 | 258 | 54 | 4 | 8 | 2 | 1 | 71 | 0 | 41 | 1 | 0 | 3 | 0 | 0 | 16 | 16 | 90 | 1 | 0 | 0 | 0
45 | 295 | 405 | 2.52 | 630 | 856 | 2.48 | 41 | 1047 | 1225 | 998 | 1044 | 991 | 860 | 190 | 54 | 4 | 8 | 2 | 1 | 71 | 0 | 41 | 1 | 0 | 3 | 0 | 0 | 16 | 16 | 90 | 1 | 0 | 0 | 0
46 | 315 | 415 | 2.02 | 630 | 856 | 1.99 | 37 | 1104 | 1233 | 1007 | 1071 | 1052 | 858 | 191 | 51 | 0 | 1 | 1 | 1 | 71 | 0 | 41 | 0 | 0 | 2 | 0 | 0 | 17 | 14 | 56 | 1 | 0 | 1 | 1
49 | 270 | 390 | 4.37 | 605 | 853 | 4.31 | 46 | 749 | 1223 | 1007 | 1030 | 997 | 853 | 243 | 41 | 1 | 16 | 2 | 1 | 70 | 0 | 38 | 0 | 2 | 3 | 0 | 0 | 17 | 13 | 80 | 1 | 0 | 0 | 0
48 | 275 | 385 | 2.77 | 630 | 856 | 2.73 | 41 | 1010 | 1226 | 1002 | 1038 | 1000 | 859 | 192 | 41 | 1 | 16 | 2 | 1 | 70 | 0 | 38 | 0 | 2 | 3 | 0 | 0 | 17 | 13 | 80 | 1 | 0 | 0 | 0
47 | 275 | 385 | 2.52 | 630 | 859 | 2.48 | 41 | 1050 | 1227 | 997 | 1066 | 1046 | 872 | 198 | 57 | 0 | 0 | 1 | 1 | 69 | 0 | 38 | 0 | 0 | 2 | 0 | 0 | 15 | 13 | 43 | 1 | 0 | 0 | 1
49 | 275 | 375 | 2.02 | 630 | 852 | 1.99 | 37 | 1095 | 1232 | 1030 | 1090 | 1062 | 840 | 221 | 44 | 1 | 1 | 1 | 1 | 69 | 0 | 38 | 0 | 0 | 2 | 0 | 0 | 14 | 11 | 63 | 1 | 0 | 1 | 1
46 | 260 | 370 | 2.02 | 630 | 853 | 1.99 | 39 | 1097 | 1238 | 1019 | 1081 | 1070 | 847 | 180 | 44 | 1 | 1 | 1 | 1 | 69 | 0 | 38 | 0 | 0 | 2 | 0 | 0 | 14 | 11 | 63 | 1 | 0 | 1 | 1
35 | 275 | 390 | 2.02 | 630 | 853 | 1.99 | 39 | 1096 | 1241 | 1007 | 1075 | 1063 | 844 | 179 | 44 | 1 | 1 | 1 | 1 | 69 | 0 | 38 | 0 | 0 | 2 | 0 | 0 | 14 | 11 | 63 | 1 | 0 | 1 | 1
45 | 280 | 385 | 3.02 | 631 | 854 | 2.98 | 43 | 973 | 1226 | 1011 | 1044 | 993 | 852 | 172 | 53 | 1 | 4 | 1 | 1 | 68 | 0 | 45 | 0 | 0 | 2 | 0 | 0 | 12 | 15 | 110 | 1 | 0 | 1 | 1
42 | 280 | 390 | 3.02 | 630 | 856 | 2.98 | 43 | 981 | 1220 | 1007 | 1030 | 995 | 855 | 212 | 53 | 1 | 4 | 1 | 1 | 68 | 0 | 45 | 0 | 0 | 2 | 0 | 0 | 12 | 15 | 110 | 1 | 0 | 1 | 1
46 | 280 | 395 | 2.77 | 629 | 850 | 2.73 | 42 | 1016 | 1215 | 988 | 1048 | 1027 | 833 | 262 | 53 | 1 | 4 | 1 | 1 | 68 | 0 | 45 | 0 | 0 | 2 | 0 | 0 | 12 | 15 | 110 | 1 | 0 | 1 | 1
44 | 305 | 420 | 3.02 | 631 | 854 | 2.98 | 43 | 962 | 1218 | 992 | 1050 | 1031 | 851 | 263 | 46 | 1 | 0 | 2 | 1 | 68 | 0 | 41 | 0 | 0 | 2 | 0 | 0 | 13 | 14 | 150 | 1 | 0 | 2 | 1
44 | 305 | 415 | 2.77 | 629 | 855 | 2.73 | 41 | 1007 | 1220 | 1000 | 1051 | 1028 | 847 | 182 | 46 | 1 | 0 | 2 | 1 | 68 | 0 | 41 | 0 | 0 | 2 | 0 | 0 | 13 | 14 | 150 | 1 | 0 | 2 | 1
37 | 335 | 425 | 2.02 | 633 | 854 | 1.99 | 39 | 1096 | 1240 | 1021 | 1067 | 1016 | 839 | 200 | 48 | 1 | 7 | 1 | 1 | 68 | 0 | 40 | 0 | 0 | 1 | 0 | 0 | 15 | 17 | 57 | 1 | 0 | 1 | 0
44 | 300 | 400 | 2.02 | 630 | 854 | 1.99 | 39 | 1104 | 1232 | 1031 | 1068 | 1019 | 842 | 218 | 48 | 1 | 7 | 1 | 1 | 68 | 0 | 40 | 0 | 0 | 1 | 0 | 0 | 15 | 17 | 57 | 1 | 0 | 1 | 0
44 | 300 | 405 | 2.02 | 630 | 854 | 1.99 | 37 | 1104 | 1251 | 1016 | 1087 | 1058 | 852 | 164 | 48 | 1 | 7 | 1 | 1 | 68 | 0 | 40 | 0 | 0 | 1 | 0 | 0 | 15 | 17 | 57 | 1 | 0 | 1 | 0
45 | 295 | 400 | 2.02 | 631 | 856 | 1.99 | 39 | 1104 | 1248 | 1028 | 1096 | 1070 | 857 | 189 | 48 | 1 | 7 | 1 | 1 | 68 | 0 | 40 | 0 | 0 | 1 | 0 | 0 | 15 | 17 | 57 | 1 | 0 | 1 | 0
47 | 295 | 395 | 2.02 | 629 | 854 | 1.99 | 39 | 1093 | 1239 | 1017 | 1081 | 1058 | 850 | 197 | 48 | 1 | 7 | 1 | 1 | 68 | 0 | 40 | 0 | 0 | 1 | 0 | 0 | 15 | 17 | 57 | 1 | 0 | 1 | 0
41 | 280 | 395 | 2.77 | 629 | 859 | 2.73 | 41 | 1006 | 1224 | 1011 | 1032 | 1041 | 878 | 430 | 40 | 1 | 0 | 1 | 1 | 68 | 0 | 40 | 0 | 1 | 1 | 0 | 0 | 12 | 10 | 74 | 1 | 0 | 1 | 1
43 | 280 | 395 | 2.77 | 630 | 858 | 2.73 | 41 | 1003 | 1222 | 1006 | 1030 | 1047 | 870 | 429 | 40 | 1 | 0 | 1 | 1 | 68 | 0 | 40 | 0 | 1 | 1 | 0 | 0 | 12 | 10 | 74 | 1 | 0 | 1 | 1
43 | 290 | 395 | 2.77 | 628 | 857 | 2.73 | 41 | 1006 | 1215 | 994 | 1031 | 1020 | 860 | 204 | 42 | 1 | 0 | 1 | 1 | 67 | 0 | 44 | 0 | 0 | 1 | 0 | 0 | 15 | 21 | 60 | 1 | 0 | 1 | 1
48 | 280 | 385 | 2.77 | 629 | 856 | 2.73 | 41 | 997 | 1229 | 1001 | 1038 | 1036 | 857 | 205 | 42 | 1 | 0 | 1 | 1 | 67 | 0 | 44 | 0 | 0 | 1 | 0 | 0 | 15 | 21 | 60 | 1 | 0 | 1 | 1
48 | 295 | 400 | 2.77 | 630 | 851 | 2.73 | 42 | 1003 | 1213 | 992 | 1045 | 1012 | 839 | 263 | 42 | 1 | 0 | 1 | 1 | 67 | 0 | 44 | 0 | 0 | 1 | 0 | 0 | 15 | 21 | 60 | 1 | 0 | 1 | 1
43 | 295 | 420 | 3.52 | 620 | 857 | 3.47 | 45 | 848 | 1230 | 1017 | 1047 | 1002 | 867 | 185 | 40 | 1 | 0 | 1 | 1 | 66 | 0 | 35 | 0 | 0 | 2 | 0 | 0 | 9 | 6 | 80 | 0 | 0 | 1 | 0
41 | 290 | 410 | 3.02 | 631 | 858 | 2.98 | 43 | 973 | 1216 | 998 | 1038 | 1001 | 862 | 359 | 40 | 1 | 0 | 1 | 1 | 66 | 0 | 35 | 0 | 0 | 2 | 0 | 0 | 9 | 6 | 80 | 0 | 0 | 1 | 0
47 | 275 | 390 | 3.22 | 622 | 858 | 3.18 | 43 | 906 | 1215 | 996 | 1043 | 1029 | 866 | 202 | 40 | 1 | 0 | 1 | 1 | 66 | 0 | 35 | 0 | 0 | 2 | 0 | 0 | 9 | 6 | 80 | 0 | 0 | 1 | 0
48 | 265 | 370 | 2.02 | 640 | 856 | 1.99 | 40 | 1095 | 1227 | 1020 | 1060 | 992 | 842 | 194 | 39 | 0 | 0 | 2 | 2 | 62 | 0 | 31 | 0 | 1 | 2 | 26 | 0 | 20 | 16 | 73 | 1 | 1 | 1 | 1
46 | 260 | 370 | 2.02 | 640 | 849 | 1.99 | 40 | 1094 | 1211 | 998 | 1040 | 995 | 830 | 162 | 39 | 0 | 0 | 2 | 2 | 62 | 0 | 31 | 0 | 1 | 2 | 26 | 0 | 20 | 16 | 73 | 1 | 1 | 1 | 1
33 | 335 | 420 | 2.02 | 630 | 848 | 1.99 | 39 | 1092 | 1246 | 1030 | 1069 | 1025 | 834 | 246 | 59 | 1 | 0 | 2 | 1 | 60 | 0 | 47 | 0 | 0 | 1 | 45 | 0 | 28 | 14 | 38 | 1 | 1 | 0 | 0
53 | 220 | 330 | 4.53 | 661 | 859 | 4.47 | 46 | 769 | 1222 | 988 | 1021 | 935 | 843 | 202 | 0 | 0 | 0 | 4 | 0 | 58 | 0 | 23 | 0 | 0 | 0 | 45 | 0 | 8 | 7 | 130 | 0 | 0 | 0 | 0
48 | 255 | 365 | 4.08 | 636 | 866 | 4.02 | 45 | 815 | 1202 | 985 | 1043 | 959 | 850 | 246 | 49 | 5 | 21 | 2 | 1 | 54 | 0 | 28 | 0 | 0 | 2 | 21 | 0 | 16 | 17 | 90 | 1 | 0 | 0 | 0
47 | 255 | 365 | 2.02 | 640 | 856 | 1.99 | 40 | 1075 | 1224 | 1013 | 1044 | 1041 | 838 | 177 | 51 | 1 | 0 | 3 | 1 | 46 | 0 | 32 | 0 | 1 | 2 | 0 | 0 | 14 | 14 | 44 | 1 | 1 | 1 | 1
48 | 255 | 365 | 2.02 | 640 | 857 | 1.99 | 40 | 1070 | 1221 | 1010 | 1047 | 1039 | 839 | 179 | 51 | 1 | 0 | 3 | 1 | 46 | 0 | 32 | 0 | 1 | 2 | 0 | 0 | 14 | 14 | 44 | 1 | 1 | 1 | 1
49 | 265 | 375 | 2.02 | 640 | 857 | 1.99 | 39 | 1083 | 1223 | 1019 | 1045 | 1041 | 840 | 180 | 51 | 1 | 0 | 3 | 1 | 46 | 0 | 32 | 0 | 1 | 2 | 0 | 0 | 14 | 14 | 44 | 1 | 1 | 1 | 1
49 | 265 | 370 | 2.02 | 638 | 856 | 1.99 | 39 | 1083 | 1220 | 1016 | 1048 | 1038 | 838 | 173 | 51 | 1 | 0 | 3 | 1 | 46 | 0 | 32 | 0 | 1 | 2 | 0 | 0 | 14 | 14 | 44 | 1 | 1 | 1 | 1
48 | 255 | 365 | 2.02 | 640 | 856 | 1.99 | 39 | 1075 | 1229 | 1016 | 1044 | 1036 | 839 | 175 | 51 | 1 | 0 | 3 | 1 | 46 | 0 | 32 | 0 | 1 | 2 | 0 | 0 | 14 | 14 | 44 | 1 | 1 | 1 | 1
48 | 270 | 385 | 2.02 | 640 | 857 | 1.99 | 39 | 1068 | 1219 | 1008 | 1041 | 1000 | 851 | 228 | 51 | 1 | 0 | 3 | 1 | 46 | 0 | 32 | 0 | 1 | 2 | 0 | 0 | 14 | 14 | 44 | 1 | 1 | 1 | 1
48 | 265 | 375 | 2.02 | 638 | 854 | 1.99 | 39 | 1075 | 1219 | 1012 | 1047 | 1008 | 838 | 228 | 51 | 1 | 0 | 3 | 1 | 46 | 0 | 32 | 0 | 1 | 2 | 0 | 0 | 14 | 14 | 44 | 1 | 1 | 1 | 1
48 | 265 | 375 | 2.02 | 640 | 856 | 1.99 | 39 | 1083 | 1226 | 1020 | 1057 | 1010 | 834 | 213 | 51 | 1 | 0 | 3 | 1 | 46 | 0 | 32 | 0 | 1 | 2 | 0 | 0 | 14 | 14 | 44 | 1 | 1 | 1 | 1
49 | 265 | 375 | 2.02 | 640 | 856 | 1.99 | 39 | 1076 | 1223 | 1024 | 1061 | 1013 | 839 | 214 | 51 | 1 | 0 | 3 | 1 | 46 | 0 | 32 | 0 | 1 | 2 | 0 | 0 | 14 | 14 | 44 | 1 | 1 | 1 | 1
43 | 290 | 415 | 2.02 | 639 | 860 | 1.99 | 39 | 1075 | 1226 | 1033 | 1059 | 1003 | 857 | 214 | 51 | 1 | 0 | 3 | 1 | 46 | 0 | 32 | 0 | 1 | 2 | 0 | 0 | 14 | 14 | 44 | 1 | 1 | 1 | 1
44 | 275 | 390 | 2.02 | 640 | 857 | 1.99 | 40 | 1076 | 1224 | 1029 | 1060 | 1009 | 843 | 214 | 51 | 1 | 0 | 3 | 1 | 46 | 0 | 32 | 0 | 1 | 2 | 0 | 0 | 14 | 14 | 44 | 1 | 1 | 1 | 1
46 | 270 | 380 | 2.02 | 640 | 858 | 1.99 | 39 | 1080 | 1225 | 1021 | 1055 | 1010 | 851 | 215 | 51 | 1 | 0 | 3 | 1 | 46 | 0 | 32 | 0 | 1 | 2 | 0 | 0 | 14 | 14 | 44 | 1 | 1 | 1 | 1
50 | 265 | 375 | 2.02 | 640 | 858 | 1.99 | 39 | 1083 | 1225 | 1023 | 1057 | 1007 | 850 | 216 | 51 | 1 | 0 | 3 | 1 | 46 | 0 | 32 | 0 | 1 | 2 | 0 | 0 | 14 | 14 | 44 | 1 | 1 | 1 | 1
49 | 275 | 370 | 2.77 | 642 | 880 | 2.73 | 41 | 1005 | 1216 | 998 | 1045 | 1010 | 869 | 386 | 64 | 1 | 0 | 1 | 1 | 43 | 0 | 30 | 0 | 2 | 1 | 0 | 0 | 16 | 12 | 52 | 1 | 1 | 1 | 1
48 | 265 | 375 | 2.77 | 640 | 877 | 2.73 | 41 | 1008 | 1229 | 1014 | 1046 | 1006 | 864 | 267 | 64 | 1 | 0 | 1 | 1 | 43 | 0 | 30 | 0 | 2 | 1 | 0 | 0 | 16 | 12 | 52 | 1 | 1 | 1 | 1
50 | 240 | 355 | 2.02 | 570 | 860 | 1.99 | 39 | 1089 | 1224 | 988 | 1064 | 1026 | 858 | 240 | 65 | 1 | 1 | 2 | 2 | 43 | 0 | 26 | 0 | 0 | 2 | 0 | 0 | 20 | 10 | 83 | 2 | 0 | 0 | 1
51 | 240 | 355 | 2.02 | 571 | 860 | 1.99 | 39 | 1089 | 1221 | 1005 | 1068 | 1028 | 853 | 225 | 65 | 1 | 1 | 2 | 2 | 43 | 0 | 26 | 0 | 0 | 2 | 0 | 0 | 20 | 10 | 83 | 2 | 0 | 0 | 1
51 | 240 | 355 | 2.02 | 570 | 860 | 1.99 | 39 | 1099 | 1222 | 1002 | 1064 | 1019 | 863 | 227 | 65 | 1 | 1 | 2 | 2 | 43 | 0 | 26 | 0 | 0 | 2 | 0 | 0 | 20 | 10 | 83 | 2 | 0 | 0 | 1
47 | 240 | 355 | 1.52 | 572 | 846 | 1.48 | 39 | 1008 | 1236 | 990 | 1062 | 1030 | 825 | 186 | 65 | 1 | 1 | 2 | 2 | 43 | 0 | 26 | 0 | 0 | 2 | 0 | 0 | 20 | 10 | 83 | 2 | 0 | 0 | 1
50 | 245 | 350 | 2.92 | 610 | 863 | 2.88 | 43 | 972 | 1217 | 979 | 1046 | 992 | 854 | 180 | 56 | 1 | 0 | 1 | 2 | 41 | 0 | 15 | 0 | 1 | 2 | 0 | 0 | 9 | 7 | 47 | 1 | 1 | 0 | 1
48 | 250 | 355 | 2.02 | 580 | 849 | 1.99 | 39 | 1077 | 1213 | 996 | 1066 | 1022 | 814 | 245 | 34 | 4 | 8 | 3 | 1 | 38 | 0 | 27 | 0 | 0 | 2 | 31 | 0 | 17 | 15 | 90 | 1 | 0 | 0 | 0
40 | 225 | 325 | 1.52 | 612 | 850 | 1.5 | 39 | 1013 | 1231 | 1025 | 1076 | 995 | 806 | 181 | 50 | 3 | 13 | 1 | 1 | 37 | 0 | 19 | 0 | 0 | 3 | 18 | 0 | 11 | 13 | 80 | 1 | 0 | 0 | 0
44 | 245 | 330 | 1.52 | 612 | 850 | 1.5 | 39 | 1006 | 1232 | 1012 | 1078 | 984 | 799 | 185 | 50 | 3 | 13 | 1 | 1 | 37 | 0 | 19 | 0 | 0 | 3 | 18 | 0 | 11 | 13 | 80 | 1 | 0 | 0 | 0
38 | 275 | 355 | 1.52 | 610 | 853 | 1.5 | 39 | 1005 | 1222 | 1008 | 1057 | 1002 | 807 | 190 | 71 | 4 | 9 | 1 | 1 | 37 | 0 | 18 | 0 | 0 | 2 | 39 | 0 | 9 | 14 | 60 | 1 | 0 | 0 | 0
45 | 250 | 345 | 1.52 | 612 | 842 | 1.5 | 39 | 1013 | 1234 | 1015 | 1085 | 1025 | 809 | 183 | 71 | 4 | 9 | 1 | 1 | 37 | 0 | 18 | 0 | 0 | 2 | 39 | 0 | 9 | 14 | 60 | 1 | 0 | 0 | 0
43 | 285 | 370 | 1.52 | 640 | 849 | 1.5 | 39 | 1006 | 1232 | 1032 | 1070 | 1026 | 826 | 272 | 46 | 1 | 0 | 4 | 1 | 25 | 0 | 20 | 0 | 1 | 2 | 0 | 0 | 22 | 6 | 46 | 1 | 1 | 1 | 1